## 例子
ID序列 | 创建时间 | 班次 | 线号 | 区域 | 零件类型 | 零件号 | 型号 | 追溯号(炉号/模具号/序列号) | 缺陷发现单位 | 缺陷归属工位 | 缺陷类型MFN | 供应商 | 缺陷种类 | 缺陷数量 | 责任部门 | 缺陷责任人 | 发现人部门 | 发现人 | 缺陷症状描述 | 状态 | 处理结果状态 | 处理人员 | 实际返工时间 | 返工设备号 | 返工机器用时 | 返工人工用时 | 检验用时 | 成品中心对应价格,单价 | 成品中心对应价格,总价 | 成品中心号 | 工作中心号 | 完成日期 | 返工备注 | 指标类型 | 是否是项目 | 项目名称 | 是否调试 | 供应商PPM
9014 | 2025-03-13 | 白班 | Line 2 | 履带装配 | 履带/TRACK | 3593121 | 320 | AF072B29 | L2-装配工位 | L2-装配工位 | Found |  | 无密封圈 | 1 | TC 技术 | 宋欣隆 | OP 生产 | 李忠山 | 第47节右侧未安装密封圈 | Done | 返工 | 周计超 | 2025-03-13 | U2810 | 60 | 120 | 1 | 490.68 | 721.2 | XQ00012002 | ASYU2800 | 2025-03-13 13:02:59 |  |  | 否 | - | 否 | 否
9241 | 2025-03-31 | 白班 | Line 3 | Link机加工 | 链节/link | 5162629 | 349NGH | LAO/XD | L3-Link机加工 | L3-Link机加工 | Found |  | Link机加工面装高装偏黑皮 | 2 | TC 技术 | 王奇 | OP 生产 | 胡程洋 | u3310b90左疑似机械手装高，pin bushiang孔位置度超差1.9mm，排查机床后无异常，恢复生产 | Done | 报废 | 田鹏伟 |  | - | [7 empty] | 2025-03-31 15:44:36 | 报废 |  | 是 | Link机加工面装高装偏 | 否 | 否
|  | 工作中心 | 成本中心 | 返工机器用时 | 返工人工用时
| 9014 | ASYU2800 | XQ00012002 | 1 | 2
| 9241 | MACU3300 | XQ00010003 | 0 | 0

## 2025 Mar
ID序列 | 创建时间 | 班次 | 线号 | 区域 | 零件类型 | 零件号 | 型号 | 追溯号(炉号/模具号/序列号) | 缺陷发现单位 | 缺陷归属工位 | 缺陷类型MFN | 供应商 | 缺陷种类 | 缺陷数量 | 责任部门 | 缺陷责任人 | 发现人部门 | 发现人 | 缺陷症状描述 | 状态 | 处理结果状态 | 处理人员 | 实际返工时间 | 返工设备号 | 返工机器用时 | 返工人工用时 | 检验用时 | 成品中心对应价格,单价 | 成品中心对应价格,总价 | 成品中心号 | 工作中心号 | 完成日期 | 返工备注 | 指标类型 | 是否是项目 | 项目名称 | 是否调试 | 供应商PPM
9251 | 2025-03-31 | 白班 | Paint | 履带涂漆工位 | 履带/TRACK | 6104712 | 34 | AF090D16 | 履带涂漆工位 | 履带涂漆工位 | Found |  | 履带漏喷、流挂、气泡 | 1 | TC 技术 | 董志凤 | OP 生产 | 王乐 | 履带板有气泡 | Done | 返工 | 朱栓 | 2025-03-31 | U6100 | 0 | 18 | 2 | 1339.77 | 34.56 | XQ00011100 | PNTU6100 | 2025-04-01 08:02:54 | 已返工，检测合格 |  | 是 | 夏季履带气泡 | 否 | 否
9250 | 2025-03-31 | 白班 | Paint | 履带涂漆工位 | 履带/TRACK | 5699757 | 330GCNGH | AF087A41 | 履带涂漆工位 | 履带涂漆工位 | Found |  | 履带漏喷、流挂、气泡 | 1 | TC 技术 | 董志凤 | OP 生产 | 王乐 | 履带板有气泡 | Done | 返工 | 朱栓 | 2025-03-31 | U6100 | 0 | 16 | 2 | 1339.77 | 30.72 | XQ00011100 | PNTU6100 | 2025-04-01 08:00:56 | 已返工，检测合格 |  | 是 | 夏季履带气泡 | 否 | 否
9249 | 2025-03-31 | 白班 | Paint | 履带涂漆工位 | 履带/TRACK | 5171997 | 330NGH | AF087A43.42 | 履带涂漆工位 | 履带涂漆工位 | Found |  | 履带漏喷、流挂、气泡 | 2 | TC 技术 | 董志凤 | OP 生产 | 王乐 | 履带板有气泡 | Done | 返工 | 朱栓 | 2025-04-01 | U6100 | 0 | 13 | 4 | 1339.77 | 24.96 | XQ00011100 | PNTU6100 | 2025-04-01 07:59:03 | 已返工，检测合格 |  | 是 | 夏季履带气泡 | 否 | 否
9248 | 2025-03-31 | 白班 | Paint | 履带涂漆工位 | 履带/TRACK | 5171998 | 330GCNGH | AF087A45.44.46 | 履带涂漆工位 | 履带涂漆工位 | Found |  | 履带漏喷、流挂、气泡 | 3 | TC 技术 | 董志凤 | OP 生产 | 王乐 | 履带板有气泡 | Done | 返工 | 朱栓 | 2025-04-01 | U6100 | 0 | 36 | 5 | 1339.77 | 69.12 | XQ00011100 | PNTU6100 | 2025-04-01 07:59:56 | 已返工，检测合格 |  | 是 | 夏季履带气泡 | 否 | 否
9247 | 2025-03-31 | 白班 | Paint | 履带涂漆工位 | 履带/TRACK | 5171999 | 330NGH | AF090A21 | 履带涂漆工位 | 履带涂漆工位 | Found |  | 履带漏喷、流挂、气泡 | 1 | TC 技术 | 董志凤 | OP 生产 | 王乐 | 履带板有气泡 | Done | 返工 | 朱栓 | 2025-04-01 | U6100 | 0 | 10 | 2 | 1339.77 | 19.2 | XQ00011100 | PNTU6100 | 2025-04-01 07:57:57 | 已返工，检测合格 |  | 是 | 夏季履带气泡 | 否 | 否
9246 | 2025-03-31 | 白班 | Paint | 履带涂漆工位 | 履带/TRACK | 6122115 | 320GX | AF090C16.17.26.14.15.12.13.10.11.08.09.19.20 | 履带涂漆工位 | 履带涂漆工位 | Found |  | 履带漏喷、流挂、气泡 | 13 | TC 技术 | 董志凤 | OP 生产 | 王乐 | 履带板有气泡 | Done | 返工 | 朱栓 | 2025-04-01 | U6100 | 0 | 150 | 10 | 1339.77 | 288 | XQ00011100 | PNTU6100 | 2025-04-01 07:56:47 | 已返工，检测合格 |  | 是 | 夏季履带气泡 | 否 | 否
9245 | 2025-03-31 | 白班 | Paint | 履带涂漆工位 | 履带/TRACK | 6104706 | 340履 | AF090D12.15.14 | 履带涂漆工位 | 履带涂漆工位 | Found |  | 履带漏喷、流挂、气泡 | 3 | TC 技术 | 董志凤 | OP 生产 | 王乐 | 履带板有气泡 | Done | 返工 | 朱栓 | 2025-04-01 | U6100 | 0 | 20 | 10 | 1339.77 | 38.4 | XQ00011100 | PNTU6100 | 2025-04-01 07:53:57 | 已返工，检测合格 |  | 是 | 夏季履带气泡 | 否 | 否
9244 | 2025-03-31 | 白班 | Paint | 履带涂漆工位 | 履带/TRACK | 6339337 | 349GX | AF090C28 | 履带涂漆工位 | 履带涂漆工位 | Found |  | 履带漏喷、流挂、气泡 | 1 | TC 技术 | 董志凤 | OP 生产 | 王乐 | 履带板有气泡 | Done | 返工 | 朱栓 | 2025-03-31 | U6100 | 0 | 20 | 2 | 1339.77 | 38.4 | XQ00011100 | PNTU6100 | 2025-04-01 08:01:55 | 已返工，检测合格 |  | 是 | 夏季履带气泡 | 否 | 否
9243 | 2025-03-31 | 白班 | Paint | 履带涂漆工位 | 履带/TRACK | 6122115 | 320GX | AF087B38.33.34.36.31.29.30 | 履带涂漆工位 | 履带涂漆工位 | Found |  | 履带漏喷、流挂、气泡 | 7 | TC 技术 | 董志凤 | OP 生产 | 王乐 | 履带板有气泡 | Done | 返工 | 朱栓 | 2025-04-01 | U6100 | 0 | 40 | 10 | 1339.77 | 76.8 | XQ00011100 | PNTU6100 | 2025-04-01 07:55:37 | 已返工，检测合格 |  | 是 | 夏季履带气泡 | 否 | 否
9242 | 2025-03-31 | 白班 | Paint | 履带涂漆工位 | 履带/TRACK | 6081884 | 349NGH | AF080E14.03.02.01.19.20.18.17.21 | 履带涂漆工位 | 履带涂漆工位 | Found |  | 履带漏喷、流挂、气泡 | 9 | TC 技术 | 董志凤 | OP 生产 | 王乐 | 履带板有气泡 | Done | 返工 | 朱栓 | 2025-03-31 | U6100 | 0 | 120 | 15 | 1339.77 | 230.4 | XQ00011100 | PNTU6100 | 2025-04-01 08:04:00 | 已返工，检测合格 |  | 是 | 夏季履带气泡 | 否 | 否
9241 | 2025-03-31 | 白班 | Line 3 | Link机加工 | 链节/link | 5162629 | 349NGH | LAO/XD | L3-Link机加工 | L3-Link机加工 | Found |  | Link机加工面装高装偏黑皮 | 2 | TC 技术 | 王奇 | OP 生产 | 胡程洋 | u3310b90左疑似机械手装高，pin bushiang孔位置度超差1.9mm，排查机床后无异常，恢复生产 | Done | 报废 | 田鹏伟 |  | - | [7 empty] | 2025-03-31 15:44:36 | 报废 |  | 是 | Link机加工面装高装偏 | 否 | 否
9240 | 2025-03-28 | 白班 | Line 2 | 履带装配 | 履带/TRACK | 5904585 | 320GXClamp | AF087B44 | L2-装配工位 | L2-装配工位 | Found |  | 无密封圈 | 1 | TC 技术 | 陶杰 | OP 生产 | 赵彭城 | 第37节右链节未装密封圈 | Done | 返工 | 程筱铭 | 2025-03-28 | U1810 | 180 | 540 | 3 | 285.4 | 1893.6 | XQ00012001 | ASYU1800 | 2025-03-28 14:16:22 | 返工合格 |  | 否 | - | 否 | 否
9239 | 2025-03-28 | 白班 | Line 2 | Link机加工 | 链节/link | 5859087 | 320G | LYK/ZL/ND | L2-Link机加工 | L2-Link机加工 | Found |  | Link机加工面装高装偏黑皮 | 1 | TC 技术 | 王奇 | OP 生产 | 陈伟 | 装配发现工件装偏，螺栓孔未打通，pin孔沉孔有黑皮（机床排查无异常，机械手装夹无异常） | Done | 报废 | 田鹏伟 |  | - | [7 empty] | 2025-03-28 12:10:19 | 报废 |  | 是 | Link机加工面装高装偏 | 否 | 否
9235 | 2025-03-27 | 白班 | Line 2 | Pin热处理 | 销子/PIN | 5931123 | 323X | 2416214 | QG | L2-PB热处理 | Found |  | Pin热处理端面裂纹 | 1 | TC 技术 | 闫鲲 | QS 质量 | 田鹏伟 | 涡流探伤机踢出物料21件，100%磁粉发现1件尾部端面裂纹. | Done | 报废 | 田鹏伟 |  | - | [7 empty] | 2025-03-27 11:54:08 | 报废 |  | 否 | - | 否 | 否
9234 | 2025-03-27 | 夜班 | Paint | 履带涂漆工位 | 履带/TRACK | 6339337 | 349GX | AF085C04 | 履带涂漆工位 | 履带涂漆工位 | Found |  | 履带漏喷、流挂、气泡 | 1 | TC 技术 | 董志凤 | OP 生产 | 王乐 | 履带板有气泡 | Done | 返工 | 朱栓 | 2025-03-27 | U6100 | 0 | 5 | 2 | 1339.77 | 9.6 | XQ00011100 | PNTU6100 | 2025-03-27 07:39:47 | 已返修，检测合格 |  | 是 | 夏季履带气泡 | 否 | 否
9233 | 2025-03-27 | 夜班 | Paint | 履带涂漆工位 | 履带/TRACK | 5171249 | 330NGH | AF085A39.38 | 履带涂漆工位 | 履带涂漆工位 | Found |  | 履带漏喷、流挂、气泡 | 2 | TC 技术 | 董志凤 | OP 生产 | 王乐 | 履带板有气泡 | Done | 返工 | 朱栓 | 2025-03-27 | U6100 | 0 | 10 | 4 | 1339.77 | 19.2 | XQ00011100 | PNTU6100 | 2025-03-27 07:42:47 | 已返修，检测合格 |  | 是 | 夏季履带气泡 | 否 | 否
9232 | 2025-03-27 | 夜班 | Line 4 | Link热处理 | 链节/link | 6104679/80 | 340 | NKU/LM | L4-Link热处理 | L4-Link热处理 | Found |  | Link线圈卡料烧件 | 5 | TC 技术 | 闫鲲 | OP 生产 | 王庆 | 线圈中间位置卡料加热未停工件烧化 | Done | 报废 | 朱栓 |  | - | [7 empty] | 2025-03-27 07:44:27 |  |  | 否 | - | 否 | 否
9231 | 2025-03-26 | 白班 | Line 4 | Bushing热处理 | 销套/BUSHING | 4846673 | 349GD | 24028065Z | L4-PB热处理 | L4-PB热处理 | Found |  | Bushing热处理加热未完成 | 14 | TC 技术 | 闻亮 | OP 生产 | 侯修明 | 安全罩气缸检测开关故障报警导致工件未做id | Done | 返工 | 程筱铭 | 2025-03-28 | U4510 | 16 | 16 | 20 | 166.88 | 75.2 | XQ00013044 | HTMU4510 | 2025-03-26 22:49:01 |  |  | 否 | - | 否 | 否
9228 | 2025-03-26 | 夜班 | Paint | 履带涂漆工位 | 履带/TRACK | 6081884 | 349NGH | AF085E04.06.08 | 履带涂漆工位 | 履带涂漆工位 | Found |  | 履带漏喷、流挂、气泡 | 3 | TC 技术 | 董志凤 | OP 生产 | 王乐 | 履带板有气泡 | Done | 返工 | 周计超 | 2025-03-26 | U6100 | 0 | 56 | 3 | 1339.77 | 107.52 | XQ00011100 | PNTU6100 | 2025-03-26 13:45:54 |  |  | 是 | 夏季履带气泡 | 否 | 否
9227 | 2025-03-26 | 夜班 | Paint | 履带涂漆工位 | 履带/TRACK | 6104712 | 34 | AF084D13.12 | 履带涂漆工位 | 履带涂漆工位 | Found |  | 履带漏喷、流挂、气泡 | 2 | TC 技术 | 董志凤 | OP 生产 | 王乐 | 履带板有气泡 | Done | 返工 | 周计超 | 2025-03-26 | U6100 | 0 | 40 | 2 | 1339.77 | 76.8 | XQ00011100 | PNTU6100 | 2025-03-26 13:46:26 |  |  | 是 | 夏季履带气泡 | 否 | 否
9225 | 2025-03-26 | 夜班 | Line 3 | Pin热处理 | 销子/PIN | 3408908 | 324 | 2415697 | QG | L3-PB热处理 | Found |  | Pin芯部硬度不合格 | 2 | TC 技术 | 闫鲲 | QS 质量 | 丁浩 | 工艺检测第一根尾部实测24.3-26.9HRC，第二根头部实测24.6HRC，芯部硬度不合格，标准≥28HRC | Done | 报废 | 丁浩 |  | - | [7 empty] | 2025-03-26 05:07:29 |  |  | 否 | - | 否 | 否
9223 | 2025-03-25 | 中班 | Paint | 履带涂漆工位 | 履带/TRACK | 6104712 | 34 | AF083D11 | 履带涂漆工位 | 履带涂漆工位 | Found |  | 履带漏喷、流挂、气泡 | 1 | TC 技术 | 董志凤 | OP 生产 | 王乐 | 履带板有气泡 | Done | 返工 | 周计超 | 2025-03-26 | U6100 | 0 | 14 | 1 | 1339.77 | 26.88 | XQ00011100 | PNTU6100 | 2025-03-25 22:51:45 |  |  | 是 | 夏季履带气泡 | 否 | 否
9222 | 2025-03-25 | 中班 | Paint | 履带涂漆工位 | 履带/TRACK | 6104712 | 34 | AF084D28.30.29.31 | 履带涂漆工位 | 履带涂漆工位 | Found |  | 履带漏喷、流挂、气泡 | 4 | TC 技术 | 董志凤 | OP 生产 | 王乐 | 履带板有气泡 | Done | 返工 | 周计超 | 2025-03-26 | U6100 | 0 | 54 | 4 | 1339.77 | 103.68 | XQ00011100 | PNTU6100 | 2025-03-25 22:51:51 |  |  | 是 | 夏季履带气泡 | 否 | 否
9221 | 2025-03-25 | 中班 | Paint | 履带涂漆工位 | 履带/TRACK | 5922897/HE | 313GX | AF084A20.22 | 履带涂漆工位 | 履带涂漆工位 | Found |  | 履带漏喷、流挂、气泡 | 2 | TC 技术 | 董志凤 | OP 生产 | 王乐 | 履带板有气泡 | Done | 返工 | 周计超 | 2025-03-26 | U6100 | 0 | 36 | 2 | 1339.77 | 69.12 | XQ00011100 | PNTU6100 | 2025-03-25 22:51:55 |  |  | 是 | 夏季履带气泡 | 否 | 否
9220 | 2025-03-25 | 中班 | Paint | 履带涂漆工位 | 履带/TRACK | 6104708 | 340履 | AF084D07.06.05 | 履带涂漆工位 | 履带涂漆工位 | Found |  | 履带漏喷、流挂、气泡 | 3 | TC 技术 | 董志凤 | OP 生产 | 王乐 | 履带板有气泡 | Done | 返工 | 周计超 | 2025-03-26 | U6100 | 0 | 46 | 3 | 1339.77 | 88.32 | XQ00011100 | PNTU6100 | 2025-03-25 22:51:59 |  |  | 是 | 夏季履带气泡 | 否 | 否
9219 | 2025-03-25 | 中班 | Line 5 | Link机加工 | 链节/link | 9w3138 | 320 | TUI/VH/FA | L5-Link机加工 | L5-Link机加工 | Found |  | Link机加工主轴垫铁屑孔径超差 | 4 | TC 技术 | 陶杰 | OP 生产 | 李涛 | 机床干活过程中主轴垫铁屑，导致PIN孔尺寸超上限0.13MM，理论尺寸3.6.32±0.05MM，实测36.45MM | Done | 报废 | 程筱铭 |  | - | [7 empty] | 2025-03-26 19:06:03 | 报废 |  | 否 | - | 否 | 否
9218 | 2025-03-25 | 中班 | Line 5 | Link机加工 | 链节/link | 9w3137 | 320 | TVJ/RT/FA | L5-Link机加工 | L5-Link机加工 | Found |  | Link机加工主轴垫铁屑孔径超差 | 4 | TC 技术 | 陶杰 | OP 生产 | 李涛 | 机床干活过程中主轴垫铁屑，导致PIN孔尺寸超上限0.13MM，理论尺寸3.6.32±0.05MM，实测36.45MM | Done | 报废 | 程筱铭 |  | - | [7 empty] | 2025-03-26 19:06:12 | 报废 |  | 否 | - | 否 | 否
9217 | 2025-03-25 | 白班 | Big Roller | 大轮装配 | 密封组件/SEAL GP | 5947785 |  | AF084 | 轮线-二压工位 | 轮线-二压工位 | Found |  | 密封组件表面磕碰划痕 | 2 | TC 技术 | 郭保庆 | OP 生产 | 刘帅 | 594-7785密封组件在轮体压装时造成破损 | Done | 报废 | 周计超 |  | - | [7 empty] | 2025-03-25 19:17:44 | 报废 |  | 否 | - | 是 | 否
9216 | 2025-03-25 | 白班 | Line 3 | Bushing热处理 | 销套/BUSHING | 3211462 | 329 | 24013741Z | L3-PB热处理 | L3-PB热处理 | Found |  | Bushing热处理裂纹 | 4 | TC 技术 | 闫鲲 | OP 生产 | 侯修明 | 工件头部端面裂纹 | Done | 报废 | 田鹏伟 |  | - | [7 empty] | 2025-03-25 15:13:59 | 报废 |  | 否 | - | 否 | 否
9215 | 2025-03-25 | 白班 | Line 3 | Pin热处理 | 销子/PIN | 3408908 | 324 | 2416214 | L3-PB热处理 | L3-PB热处理 | Found |  | Pin热处理糊圈 | 33 | TC 技术 | 闫鲲 | OP 生产 | 侯修明 | 工件表面糊圈 | Done | 返工 | 程筱铭 | 2025-04-03 | U3610 | 15 | 5 | 18 | 96.52 | 33.75 | XQ00013023 | HTMU3610 | 2025-03-25 15:14:27 | 返工合格，工程师意见放行装配使用 |  | 否 | - | 否 | 否
9214 | 2025-03-25 | 白班 | Big Roller | 大轮装配 | 轮轴/SHAFT ROLLER | 6162324 |  | AD218L0048 | 轮线-二压工位 | 轮线-二压工位 | Found |  | 轮轴表面锈蚀 | 1 | TC 技术 | 郭保庆 | OP 生产 | 魏巍 | 374漏油拆卸件 | Done | 报废 | 周计超 |  | - | [7 empty] | 2025-03-25 14:26:41 |  |  | 否 | - | 是 | 否
9213 | 2025-03-25 | 白班 | Big Roller | 大轮装配 | 轮体/RIM AS | 5297097 |  | AD218L0048 | 轮线-二压工位 | 轮线-二压工位 | Found |  | 漏油 | 1 | TC 技术 | 郭保庆 | OP 生产 | 魏巍 | 374漏油拆卸件 | Done | 报废 | 周计超 |  | - | [7 empty] | 2025-03-25 14:26:54 |  |  | 否 | - | 是 | 否
9212 | 2025-03-25 | 白班 | Big Roller | 大轮装配 | 密封组件/SEAL GP | 1765332 |  | AD218L0048 | 轮线-二压工位 | 轮线-二压工位 | Found |  | 密封组件表面磕碰划痕 | 4 | TC 技术 | 郭保庆 | OP 生产 | 魏巍 | 374漏油拆卸件 | Done | 报废 | 周计超 |  | - | [7 empty] | 2025-03-25 14:27:03 |  |  | 否 | - | 是 | 否
9211 | 2025-03-25 | 白班 | Big Roller | 大轮装配 | 丝堵/PLUG | 9W2146 |  | AD218L0048 | 轮线-二压工位 | 轮线-二压工位 | Found |  | 丝堵表面没胶 | 1 | TC 技术 | 郭保庆 | OP 生产 | 魏巍 | 374漏油拆卸件 | Done | 报废 | 周计超 |  | - | [7 empty] | 2025-03-25 14:27:20 |  |  | 否 | - | 是 | 否
9210 | 2025-03-25 | 白班 | Big Roller | 大轮装配 | 防窜销子/DOWEL | 1787540 |  | AD218L0048 | 轮线-二压工位 | 轮线-二压工位 | Found |  | 防窜销调试 | 2 | TC 技术 | 郭保庆 | OP 生产 | 魏巍 | 374漏油拆卸件 | Done | 报废 | 周计超 |  | - | [7 empty] | 2025-03-25 14:27:29 |  |  | 否 | - | 是 | 否
9209 | 2025-03-25 | 白班 | Big Roller | 大轮装配 | 透盖/COLLAR | 5297098 |  | AD218L0048 | 轮线-压透盖 | 轮线-压透盖 | Found |  | 轮透盖表面锈蚀 | 2 | TC 技术 | 郭保庆 | OP 生产 | 魏巍 | 374漏油拆卸件 | Done | 报废 | 周计超 |  | - | [7 empty] | 2025-03-25 14:27:39 |  |  | 否 | - | 是 | 否
9208 | 2025-03-25 | 白班 | Big Roller | 大轮装配 | 铜套/BEARING-SLEEVE | 3550370 | 39 | AD218L0048 | 轮线-压透盖 | 轮线-压透盖 | Found |  | 轮气密不合格 | 2 | TC 技术 | 郭保庆 | OP 生产 | 魏巍 | 374漏油拆卸件 | Done | 报废 | 周计超 |  | - | [7 empty] | 2025-03-25 14:27:52 |  |  | 否 | - | 是 | 否
9207 | 2025-03-25 | 白班 | Paint | 履带涂漆工位 | 履带/TRACK | 6104708 | 340履 | AF084D09,D08 | 履带涂漆工位 | 履带涂漆工位 | Found |  | 履带漏喷、流挂、气泡 | 2 | TC 技术 | 董志凤 | OP 生产 | 马俊 | 履带气泡 | Done | 返工 | 周计超 | 2025-03-25 | U6100 | 0 | 36 | 2 | 1339.77 | 69.12 | XQ00011100 | PNTU6100 | 2025-03-25 15:25:38 |  |  | 是 | 夏季履带气泡 | 否 | 否
9206 | 2025-03-25 | 白班 | Paint | 履带涂漆工位 | 履带/TRACK | 6104712 | 34 | AF084D20,D19,D24,D22,D23,D11,D21,D18,D25,D26,D27 | 履带涂漆工位 | 履带涂漆工位 | Found |  | 履带漏喷、流挂、气泡 | 11 | TC 技术 | 董志凤 | OP 生产 | 马俊 | 履带气泡 | Done | 返工 | 周计超 | 2025-03-25 | U6100 | 0 | 195 | 11 | 1339.77 | 374.4 | XQ00011100 | PNTU6100 | 2025-03-25 15:25:10 |  |  | 是 | 夏季履带气泡 | 否 | 否
9205 | 2025-03-25 | 白班 | Paint | 履带涂漆工位 | 履带/TRACK | 6104712 | 34 | AF083D16,D15,D14,D13,D12 | 履带涂漆工位 | 履带涂漆工位 | Found |  | 履带漏喷、流挂、气泡 | 5 | TC 技术 | 董志凤 | OP 生产 | 马俊 | 履带气泡 | Done | 返工 | 周计超 | 2025-03-25 | U6100 | 0 | 120 | 5 | 1339.77 | 230.4 | XQ00011100 | PNTU6100 | 2025-03-25 15:24:40 |  |  | 是 | 夏季履带气泡 | 否 | 否
9204 | 2025-03-25 | 白班 | Paint | 履带涂漆工位 | 履带/TRACK | 5243175 | 336NGH | AF083D36,D35,D34,D33,D30,D32,D31 | 履带涂漆工位 | 履带涂漆工位 | Found |  | 履带漏喷、流挂、气泡 | 7 | TC 技术 | 董志凤 | OP 生产 | 马俊 | 履带气泡 | Done | 返工 | 周计超 | 2025-03-25 | U6100 | 0 | 135 | 7 | 1339.77 | 259.2 | XQ00011100 | PNTU6100 | 2025-03-25 15:24:14 |  |  | 是 | 夏季履带气泡 | 否 | 否
9203 | 2025-03-25 | 白班 | Line 2 | Link机加工 | 链节/link | 5859087 | 320G | LYK/ZL/ND | L2-Link机加工 | L2-Link机加工 | Found |  | Link机加工面装高装偏黑皮 | 1 | TC 技术 | 王奇 | OP 生产 | 陈伟 | 装配发现工件装偏，螺栓孔未加工完成，沉孔，pin孔有黑皮（排查无异常） | Done | 报废 | 田鹏伟 |  | - | [7 empty] | 2025-03-25 13:36:20 | 报废 |  | 是 | Link机加工面装高装偏 | 否 | 否
9202 | 2025-03-25 | 白班 | Roller | 小轮装配 | 密封组件/SEAL GP | 4758467 | 320NG | AF084 | 轮线-压透盖 | 轮线-压透盖 | Found |  | 密封组件表面磕碰划痕 | 2 | TC 技术 | 贺松 | OP 生产 | 刘嘉琦 | 清出机械手下掉落的密封组件磕碰 断裂 | Done | 报废 | 周计超 |  | - | [7 empty] | 2025-03-25 14:44:34 |  |  | 否 | - | 否 | 否
9201 | 2025-03-25 | 白班 | Roller | 小轮装配 | 密封组件/SEAL GP | 3208919 |  | AF084 | 轮线-压透盖 | 轮线-压透盖 | Found |  | 密封组件表面磕碰划痕 | 1 | TC 技术 | 贺松 | OP 生产 | 刘嘉琦 | 清出机械手下掉落的密封组件断裂 | Done | 报废 | 周计超 |  | - | [7 empty] | 2025-03-25 14:44:43 |  |  | 否 | - | 否 | 否
9200 | 2025-03-25 | 白班 | Roller | 小轮装配 | 密封组件/SEAL GP | 4758471 |  | AF084 | 轮线-压透盖 | 轮线-压透盖 | Found |  | 密封组件表面磕碰划痕 | 5 | TC 技术 | 贺松 | OP 生产 | 刘嘉琦 | 清出机械手下掉落的密封组件磕碰断裂 | Done | 报废 | 周计超 |  | - | [7 empty] | 2025-03-25 14:44:59 |  |  | 否 | - | 否 | 否
9199 | 2025-03-25 | 白班 | Roller | 小轮装配 | 密封组件/SEAL GP | 4758458 | 340 | AF084 | 轮线-压透盖 | 轮线-压透盖 | Found |  | 密封组件表面磕碰划痕 | 2 | TC 技术 | 贺松 | OP 生产 | 刘嘉琦 | 清出机械手下掉落的密封组件磕碰断裂 | Done | 报废 | 周计超 |  | - | [7 empty] | 2025-03-25 14:45:08 |  |  | 否 | - | 否 | 否
9197 | 2025-03-25 | 夜班 | Line 2 | Link机加工 | 链节/link | 5859087 | 320G | LYK/ZL/ND | L2-Link机加工 | L2-Link机加工 | Found |  | Link机加工面装高装偏黑皮 | 1 | TC 技术 | 王奇 | OP 生产 | 杨前进 | 巡查发现U2340A90夹具点位点位置卡铁屑，导致工件装偏，PIN孔黑皮 | Done | 报废 | 田鹏伟 |  | - | [7 empty] | 2025-03-25 13:37:06 | 报废 |  | 否 | - | 否 | 否
9196 | 2025-03-25 | 白班 | Line 2 | Bushing热处理 | 销套/BUSHING | 1903523 | 320 | 24028701Z | L2-PB热处理 | L2-PB热处理 | Found |  | Bushing热处理裂纹 | 2 | TC 技术 | 闫鲲 | OP 生产 | 刘洋赫 | 尾部内径有裂纹显示 | Done | 报废 | 田鹏伟 |  | - | [7 empty] | 2025-03-25 11:46:19 | 报废 |  | 否 | - | 是 | 否
9195 | 2025-03-25 | 夜班 | Line 3 | Bushing热处理 | 销套/BUSHING | 6071451 | 333销 | 24041143Z | L3-PB热处理 | L3-PB热处理 | Found |  | Bushing热处理线圈打火 | 1 | TC 技术 | 闫鲲 | OP 生产 | 胡程洋 | 换型ID打火 | Done | 报废 | 朱栓 |  | - | [7 empty] | 2025-03-25 07:41:26 |  |  | 否 | - | 是 | 否
9194 | 2025-03-25 | 夜班 | Line 3 | Bushing热处理 | 销套/BUSHING | 6071451 | 333销 | 24041143 | L3-PB热处理 | L3-PB热处理 | Found |  | Bushing热处理加热未完成 | 2 | TC 技术 | 闫鲲 | OP 生产 | 张博 | 换型ID打火加热一半 | Done | 报废 | 朱栓 |  | - | [7 empty] | 2025-03-25 07:42:08 |  |  | 否 | - | 是 | 否
9193 | 2025-03-25 | 夜班 | Line 2 | Pin热处理 | 销子/PIN | 5859085 | 320GX | 2416214 | L2-PB热处理 | L2-PB热处理 | Found |  | Pin热处理设备故障烧件 | 4 | TC 技术 | 闻亮 | OP 生产 | 闵凡可 | 导轨喷淋不喷水导致压轮损坏跑件烧件 | Done | 返工 | 程筱铭 | 2025-03-27 | U2610 | 5 | 2 | 10 | 111.85 | 13.14 | XQ00013022 | HTMU2610 | 2025-03-25 07:42:30 | 返工合格 |  | 否 | - | 否 | 否
9192 | 2025-03-25 | 夜班 | Paint | 履带涂漆工位 | 履带/TRACK | 6122115 | 320GX | AF083B73.58.57.56 | 履带涂漆工位 | 履带涂漆工位 | Found |  | 履带漏喷、流挂、气泡 | 4 | TC 技术 | 董志凤 | OP 生产 | 王乐 | 履带板有气泡 | Done | 返工 | 朱栓 | 2025-03-25 | U6100 | 0 | 20 | 8 | 1339.77 | 38.4 | XQ00011100 | PNTU6100 | 2025-03-25 07:28:01 | 已返工，检测合格 |  | 是 | 夏季履带气泡 | 否 | 否
9191 | 2025-03-25 | 夜班 | Paint | 履带涂漆工位 | 履带/TRACK | 5171999 | 330NGH | AF080A56 | 履带涂漆工位 | 履带涂漆工位 | Found |  | 履带漏喷、流挂、气泡 | 1 | TC 技术 | 董志凤 | OP 生产 | 王乐 | 履带板有气泡 | Done | 返工 | 朱栓 | 2025-03-25 | U6100 | 0 | 5 | 2 | 1339.77 | 9.6 | XQ00011100 | PNTU6100 | 2025-03-25 07:40:27 | 已返工，检测合格 |  | 是 | 夏季履带气泡 | 否 | 否
9190 | 2025-03-25 | 夜班 | Paint | 履带涂漆工位 | 履带/TRACK | 5569367 | 324NGH | AF080B36.35 | 履带涂漆工位 | 履带涂漆工位 | Found |  | 履带漏喷、流挂、气泡 | 2 | TC 技术 | 董志凤 | OP 生产 | 王乐 | 履带板有气泡 | Done | 返工 | 朱栓 | 2025-03-25 | U6100 | 0 | 10 | 5 | 1339.77 | 19.2 | XQ00011100 | PNTU6100 | 2025-03-25 07:39:41 | 已返工，检测合格 |  | 是 | 夏季履带气泡 | 否 | 否
9189 | 2025-03-25 | 夜班 | Paint | 履带涂漆工位 | 履带/TRACK | 6104712 | 34 | AF080D23.22 | 履带涂漆工位 | 履带涂漆工位 | Found |  | 履带漏喷、流挂、气泡 | 2 | TC 技术 | 董志凤 | OP 生产 | 王乐 | 履带板有气泡 | Done | 返工 | 朱栓 | 2025-03-25 | U6100 | 0 | 10 | 5 | 1339.77 | 19.2 | XQ00011100 | PNTU6100 | 2025-03-25 07:38:23 | 已返工，检测合格 |  | 是 | 夏季履带气泡 | 否 | 否
9188 | 2025-03-25 | 夜班 | Paint | 履带涂漆工位 | 履带/TRACK | 6104712 | 34 | AF083D05.04.03.02.01 | 履带涂漆工位 | 履带涂漆工位 | Found |  | 履带漏喷、流挂、气泡 | 5 | TC 技术 | 董志凤 | OP 生产 | 王乐 | 履带板有气泡 | Done | 返工 | 朱栓 | 2025-03-25 | U6100 | 0 | 25 | 10 | 1339.77 | 48 | XQ00011100 | PNTU6100 | 2025-03-25 07:32:36 | 已返工，检测合格 |  | 是 | 夏季履带气泡 | 否 | 否
9187 | 2025-03-25 | 夜班 | Paint | 履带涂漆工位 | 履带/TRACK | 5243175 | 336NGH | AF083D38.39.43.37 | 履带涂漆工位 | 履带涂漆工位 | Found |  | 履带漏喷、流挂、气泡 | 4 | TC 技术 | 董志凤 | OP 生产 | 王乐 | 履带板有气泡 | Done | 返工 | 朱栓 | 2025-03-25 | U6100 | 0 | 20 | 8 | 1339.77 | 38.4 | XQ00011100 | PNTU6100 | 2025-03-25 07:30:09 | 已返工，检测合格 |  | 是 | 夏季履带气泡 | 否 | 否
9186 | 2025-03-24 | 白班 | Line 3 | Pin热处理 | 销子/PIN | 4613804 | 330NGH | 2416215 | L3-PB热处理 | L3-PB热处理 | Found |  | Pin热处理表面划痕 | 5 | TC 技术 | 闫鲲 | OP 生产 | 侯修明 | 工件表面划痕严重 | Done | 报废 | 程筱铭 |  | - | [7 empty] | 2025-03-24 18:37:24 | 报废 |  | 否 | - | 是 | 否
9185 | 2025-03-24 | 白班 | Line 3 | Pin热处理 | 销子/PIN | 4613804 | 330NGH | 2416215 | L3-PB热处理 | L3-PB热处理 | Found |  | Pin表面有打火印记 | 2 | TC 技术 | 闫鲲 | OP 生产 | 侯修明 | 工件表面打火印记 | Done | 报废 | 程筱铭 |  | - | [7 empty] | 2025-03-24 18:37:40 | 报废 |  | 否 | - | 是 | 否
9184 | 2025-03-24 | 白班 | Line 3 | Bushing热处理 | 销套/BUSHING | 1903523 | 320 | 24028701Z | L3-PB热处理 | L3-PB热处理 | Found |  | Bushing热处理加热未完成 | 2 | TC 技术 | 闫鲲 | OP 生产 | 侯修明 | 未做od | Done | 返工 | 程筱铭 | 2025-04-02 | U3510 | 5 | 1 | 12 | 209.79 | 19.42 | XQ00013043 | HTMU3510 | 2025-03-24 18:37:53 | 返工后第一件尾部外径低下限0.004mm，第二件合格，工程师意见装配使用，已更换注意签放行使用 |  | 否 | - | 是 | 否
9183 | 2025-03-24 | 白班 | Line 2 | Bushing热处理 | 销套/BUSHING | 1903523 | 320 | 24028701Z | L2-PB热处理 | L2-PB热处理 | Found |  | Bushing热处理裂纹 | 5 | TC 技术 | 闫鲲 | OP 生产 | 刘洋赫 | 尾部内径有裂纹显示 | Done | 报废 | 田鹏伟 |  | - | [7 empty] | 2025-03-24 15:29:19 | 报废 |  | 否 | - | 是 | 否
9182 | 2025-03-24 | 白班 | Line 4 | Link热处理 | 链节/link | 6104679-F |  | NLK/AA | L4-Link热处理 | L4-Link热处理 | Found |  | Link设备故障导致线圈卡料烧件 | 2 | TC 技术 | 闻亮 | OP 生产 | 韩召磊 | 上料太紧线圈卡料烧件烧化 | Done | 报废 | 秦天 |  | - | [7 empty] | 2025-03-24 15:41:09 |  |  | 否 | - | 否 | 否
9181 | 2025-03-24 | 白班 | Line 2 | 履带装配 | 履带/TRACK | 5859090 | 320G | AF083B46 | L2-装配工位 | L2-装配工位 | Found |  | 履带&链条油脂量不合格 | 1 | TC 技术 | 贺松 | OP 生产 | 王兴龙 | 疑似销套未注脂 | Done | 返工 | 周计超 | 2025-03-25 | U1810 | 180 | 540 | 5 | 285.4 | 1893.6 | XQ00012001 | ASYU1800 | 2025-03-24 19:14:28 |  |  | 否 | - | 否 | 否
9179 | 2025-03-24 | 白班 | Line 5 | Pin热处理 | 销子/PIN | 5298461 | 349NonPPR2 | 2415701 | L5-PB热处理 | L5-PB热处理 | Found |  | Pin热处理烧件 | 4 | TC 技术 | 闻亮 | OP 生产 | 蒋海滨 | 压轮故障导致工件烧件 | Done | 报废 | 秦天 |  | - | [7 empty] | 2025-03-24 15:41:26 |  |  | 否 | - | 否 | 否
9178 | 2025-03-24 | 夜班 | Line 2 | 履带装配 | 履带/TRACK | 6122119 | 323GX履 | AF083B24 | L2-装配工位 | L2-装配工位 | Found |  | 无密封圈 | 1 | TC 技术 | 宋欣隆 | OP 生产 | 李忠山 | 第20节（5927472）左侧未安装密封圈 | Done | 返工 | 程筱铭 | 2025-03-24 | U1810 | 120 | 360 | 3 | 285.4 | 1262.4 | XQ00012001 | ASYU1800 | 2025-03-24 07:39:50 | 返工合格 |  | 否 | - | 否 | 否
9176 | 2025-03-24 | 夜班 | Paint | 履带涂漆工位 | 履带/TRACK | 6344524 | 336GLT | AF079A07.06.05.04.02 | 履带涂漆工位 | 履带涂漆工位 | Found |  | 履带漏喷、流挂、气泡 | 5 | TC 技术 | 董志凤 | OP 生产 | 王乐 | 履带板有气泡 | Done | 返工 | 朱栓 | 2025-03-24 | U6100 | 0 | 50 | 10 | 1339.77 | 96 | XQ00011100 | PNTU6100 | 2025-03-24 07:42:14 | 返工合格 |  | 是 | 夏季履带气泡 | 否 | 否
9175 | 2025-03-24 | 夜班 | Paint | 履带涂漆工位 | 履带/TRACK | 6344524 | 336GLT | AF080A34.33.32 | 履带涂漆工位 | 履带涂漆工位 | Found |  | 履带漏喷、流挂、气泡 | 3 | TC 技术 | 董志凤 | OP 生产 | 王乐 | 履带板有气泡 | Done | 返工 | 朱栓 | 2025-03-24 | U6100 | 0 | 30 | 10 | 1339.77 | 57.6 | XQ00011100 | PNTU6100 | 2025-03-24 07:40:57 | 返工合格 |  | 是 | 夏季履带气泡 | 否 | 否
9174 | 2025-03-21 | 中班 | Line 5 | Link Mazak | 链节/link | 5756893 | 320Clamp | LBY/SX | L5-Mazak工位 | L5-Link机加工 | Found |  | Link机加工研刀 | 1 | TC 技术 | 陶杰 | OP 生产 | 魏倩 | T21加工79对研损 | Done | 报废 | 田鹏伟 |  | - | [7 empty] | 2025-03-24 10:32:33 | 工程师意见报废 |  | 否 | - | 否 | 否
9173 | 2025-03-21 | 白班 | Line 3 | Bushing热处理 | 销套/BUSHING | 6071451 | 333销 | 24041143Z | L3-PB热处理 | L3-PB热处理 | Found |  | Bushing热处理裂纹 | 2 | TC 技术 | 闫鲲 | OP 生产 | 侯修明 | 工件尾部端面裂纹 | Done | 报废 | 朱栓 |  | - | [7 empty] | 2025-03-21 15:48:10 |  |  | 否 | - | 是 | 否
9172 | 2025-03-21 | 白班 | Paint | 履带涂漆工位 | 履带/TRACK | 6206418 | 320GX | AF079B37 | 履带涂漆工位 | 履带涂漆工位 | Found |  | 履带漏喷、流挂、气泡 | 1 | TC 技术 | 董志凤 | OP 生产 | 马俊 | 履带气泡 | Done | 返工 | 朱栓 | 2025-03-21 | U6100 | 0 | 4 | 2 | 1339.77 | 7.68 | XQ00011100 | PNTU6100 | 2025-03-24 07:48:58 | 返工合格 |  | 是 | 夏季履带气泡 | 否 | 否
9171 | 2025-03-21 | 白班 | Paint | 履带涂漆工位 | 履带/TRACK | 6104708 | 340履 | AF080D18 | 履带涂漆工位 | 履带涂漆工位 | Found |  | 履带漏喷、流挂、气泡 | 1 | TC 技术 | 董志凤 | OP 生产 | 马俊 | 履带气泡 | Done | 返工 | 朱栓 | 2025-03-21 | U6100 | 0 | 8 | 2 | 1339.77 | 15.36 | XQ00011100 | PNTU6100 | 2025-03-24 07:47:48 | 返工合格 |  | 是 | 夏季履带气泡 | 否 | 否
9170 | 2025-03-21 | 白班 | Paint | 履带涂漆工位 | 履带/TRACK | 6104707 | 340履 | AF080D14,D15,D16,D17 | 履带涂漆工位 | 履带涂漆工位 | Found |  | 履带漏喷、流挂、气泡 | 4 | TC 技术 | 董志凤 | OP 生产 | 马俊 | 履带气泡 | Done | 返工 | 朱栓 | 2025-03-21 | U6100 | 0 | 32 | 10 | 1339.77 | 61.44 | XQ00011100 | PNTU6100 | 2025-03-24 07:46:27 | 返工合格 |  | 是 | 夏季履带气泡 | 否 | 否
9169 | 2025-03-21 | 白班 | Paint | 履带涂漆工位 | 履带/TRACK | 5704136 | 568F | AFE14,E15 | 履带涂漆工位 | 履带涂漆工位 | Found |  | 履带漏喷、流挂、气泡 | 2 | TC 技术 | 董志凤 | OP 生产 | 马俊 | 履带气泡 | Done | 返工 | 朱栓 | 2025-03-21 | U6100 | 0 | 8 | 2 | 1339.77 | 15.36 | XQ00011100 | PNTU6100 | 2025-03-24 07:45:11 | 返工合格 |  | 是 | 夏季履带气泡 | 否 | 否
9168 | 2025-03-21 | 白班 | Paint | 履带涂漆工位 | 履带/TRACK | 6344524 | 336GLT | AF079A27,A28 | 履带涂漆工位 | 履带涂漆工位 | Found |  | 履带漏喷、流挂、气泡 | 2 | TC 技术 | 董志凤 | OP 生产 | 马俊 | 履带气泡 | Done | 返工 | 朱栓 | 2025-03-21 | U6100 | 0 | 8 | 2 | 1339.77 | 15.36 | XQ00011100 | PNTU6100 | 2025-03-24 07:43:33 | 返工合格 |  | 是 | 夏季履带气泡 | 否 | 否
9167 | 2025-03-21 | 白班 | Paint | 履带涂漆工位 | 履带/TRACK | 5172001 | 330NGH | AF078A10 | 履带涂漆工位 | 履带涂漆工位 | Found |  | 履带漏喷、流挂、气泡 | 1 | TC 技术 | 董志凤 | OP 生产 | 马俊 | 履带气泡 | Done | 返工 | 朱栓 | 2025-03-21 | U6100 | 0 | 4 | 2 | 1339.77 | 7.68 | XQ00011100 | PNTU6100 | 2025-03-24 05:52:13 | 返工合格 |  | 是 | 夏季履带气泡 | 否 | 否
9166 | 2025-03-21 | 白班 | Paint | 履带涂漆工位 | 履带/TRACK | 4155237 | 320 | AF079B14 | 履带涂漆工位 | 履带涂漆工位 | Found |  | 履带漏喷、流挂、气泡 | 1 | TC 技术 | 董志凤 | OP 生产 | 马俊 | 履带气泡 | Done | 返工 | 朱栓 | 2025-03-21 | U6100 | 0 | 4 | 2 | 1339.77 | 7.68 | XQ00011100 | PNTU6100 | 2025-03-24 05:51:12 | 返工合格 |  | 是 | 夏季履带气泡 | 否 | 否
9165 | 2025-03-21 | 白班 | Paint | 履带涂漆工位 | 履带/TRACK | 6206420 | 320GX | AF079B39,B40,B49,B50,B38,B47,B51,B52,B48,B45,B46,B44 | 履带涂漆工位 | 履带涂漆工位 | Found |  | 履带漏喷、流挂、气泡 | 12 | TC 技术 | 董志凤 | OP 生产 | 马俊 | 履带气泡 | Done | 返工 | 朱栓 | 2025-03-21 | U6100 | 0 | 78 | 15 | 1339.77 | 149.76 | XQ00011100 | PNTU6100 | 2025-03-24 05:49:01 | 返工合格 |  | 是 | 夏季履带气泡 | 否 | 否
9164 | 2025-03-21 | 白班 | Paint | 履带涂漆工位 | 履带/TRACK | 5171999 | 330NGH | AF078A15,A14,A17,A16,A19,A18 | 履带涂漆工位 | 履带涂漆工位 | Found |  | 履带漏喷、流挂、气泡 | 6 | TC 技术 | 董志凤 | OP 生产 | 马俊 | 履带气泡 | Done | 返工 | 朱栓 | 2025-03-21 | U6100 | 0 | 72 | 10 | 1339.77 | 138.24 | XQ00011100 | PNTU6100 | 2025-03-24 05:47:27 | 返工合格 |  | 是 | 夏季履带气泡 | 否 | 否
9163 | 2025-03-21 | 白班 | Paint | 履带涂漆工位 | 履带/TRACK | 5808511 | 349NGH | AF079E15,E24,E23,E18 | 履带涂漆工位 | 履带涂漆工位 | Found |  | 履带漏喷、流挂、气泡 | 4 | TC 技术 | 董志凤 | OP 生产 | 马俊 | 履带气泡 | Done | 返工 | 朱栓 | 2025-03-21 | U6100 | 0 | 126 | 10 | 1339.77 | 241.92 | XQ00011100 | PNTU6100 | 2025-03-24 05:45:01 | 返工合格 |  | 是 | 夏季履带气泡 | 否 | 否
9162 | 2025-03-21 | 白班 | Line 1 | Link热处理 | 链节/link | 6138730 | 37 | NUE/NA | L1-Link热处理 | L1-Link热处理 | Found |  | Link设备故障导致线圈卡料烧件 | 8 | TC 技术 | 闻亮 | OP 生产 | 白雨鑫 | 摆料电机皮带卡死，淬火室堵料烧件 | Done | 返工 | 程筱铭 | 2025-03-24 | U1210 | 10 | 10 | 20 | 384.87 | 83.3 | XQ00013001 | MACU1210 | 2025-03-21 15:51:19 |  |  | 否 | - | 否 | 否
9161 | 2025-03-21 | 夜班 | Line 3 | Bushing热处理 | 销套/BUSHING | 6071451 | 333销 | 24041143Z | QG | L3-PB热处理 | Found |  | Bushing热处理裂纹 | 1 | TC 技术 | 闫鲲 | QS 质量 | 秦天 | 换型调试发现端面裂纹 | Done | 报废 | 朱栓 |  | - | [7 empty] | 2025-03-21 07:21:01 |  |  | 否 | - | 是 | 否
9160 | 2025-03-21 | 夜班 | Line 5 | Bushing热处理 | 销套/BUSHING | 2273029 | 349 | 24026742Z | L5-PB热处理 | L5-PB热处理 | Found |  | Bushing热处理设备故障烧件 | 2 | TC 技术 | 闻亮 | OP 生产 | 魏中建 | 设备故障，工件未及时冷却，烧件 | Done | 报废 | 朱栓 |  | - | [7 empty] | 2025-03-21 15:44:01 |  |  | 否 | - | 否 | 否
9159 | 2025-03-21 | 夜班 | Paint | 履带涂漆工位 | 履带/TRACK | 6104708 | 340履 | AF079D22 | 履带涂漆工位 | 履带涂漆工位 | Found |  | 履带漏喷、流挂、气泡 | 1 | TC 技术 | 董志凤 | OP 生产 | 王乐 | 履带板有气泡 | Done | 返工 | 朱栓 | 2025-03-23 | U6100 | 0 | 10 | 2 | 1339.77 | 19.2 | XQ00011100 | PNTU6100 | 2025-03-21 07:21:30 | 返工合格 |  | 是 | 夏季履带气泡 | 否 | 否
9158 | 2025-03-21 | 夜班 | Paint | 履带涂漆工位 | 履带/TRACK | 6127215 | 320GX | AF079B19.20 | 履带涂漆工位 | 履带涂漆工位 | Found |  | 履带漏喷、流挂、气泡 | 2 | TC 技术 | 董志凤 | OP 生产 | 王乐 | 履带板有气泡 | Done | 返工 | 朱栓 | 2025-03-23 | U6100 | 0 | 10 | 4 | 1339.77 | 19.2 | XQ00011100 | PNTU6100 | 2025-03-21 07:20:38 | 返工合格 |  | 是 | 夏季履带气泡 | 否 | 否
9157 | 2025-03-21 | 夜班 | Paint | 履带涂漆工位 | 履带/TRACK | 3593122 | 320 | AF079B04.02.03.01 | 履带涂漆工位 | 履带涂漆工位 | Found |  | 履带漏喷、流挂、气泡 | 4 | TC 技术 | 董志凤 | OP 生产 | 王乐 | 履带板有气泡 | Done | 返工 | 朱栓 | 2025-03-23 | U6100 | 0 | 20 | 5 | 1339.77 | 38.4 | XQ00011100 | PNTU6100 | 2025-03-21 07:21:42 | 返工合格 |  | 是 | 夏季履带气泡 | 否 | 否
9156 | 2025-03-21 | 夜班 | Paint | 履带涂漆工位 | 履带/TRACK | 1959348 | 320 | AF079B06.05 | 履带涂漆工位 | 履带涂漆工位 | Found |  | 履带漏喷、流挂、气泡 | 2 | TC 技术 | 董志凤 | OP 生产 | 王乐 | 履带板有气泡 | Done | 返工 | 朱栓 | 2025-03-23 | U6100 | 0 | 10 | 4 | 1339.77 | 19.2 | XQ00011100 | PNTU6100 | 2025-03-21 07:21:52 | 返工合格 |  | 是 | 夏季履带气泡 | 否 | 否
9155 | 2025-03-21 | 夜班 | Paint | 履带涂漆工位 | 履带/TRACK | 6344524 | 336GLT | AF079A22.23.24.25.26.14.13 | 履带涂漆工位 | 履带涂漆工位 | Found |  | 履带漏喷、流挂、气泡 | 7 | TC 技术 | 董志凤 | OP 生产 | 王乐 | 履带板有气泡 | Done | 返工 | 朱栓 | 2025-03-23 | U6100 | 0 | 40 | 10 | 1339.77 | 76.8 | XQ00011100 | PNTU6100 | 2025-03-21 07:21:59 | 返工合格 |  | 是 | 夏季履带气泡 | 否 | 否
9154 | 2025-03-21 | 夜班 | Paint | 履带涂漆工位 | 履带/TRACK | 4690667 | 320 | AF079B11.08.09.07 | 履带涂漆工位 | 履带涂漆工位 | Found |  | 履带漏喷、流挂、气泡 | 4 | TC 技术 | 董志凤 | OP 生产 | 王乐 | 履带板有气泡 | Done | 返工 | 田鹏伟 | 2025-03-21 | U6100 | 0 | 30 | 5 | 1339.77 | 57.6 | XQ00011100 | PNTU6100 | 2025-03-21 07:22:05 | 返工合格已放行. |  | 是 | 夏季履带气泡 | 否 | 否
9153 | 2025-03-21 | 夜班 | Paint | 履带涂漆工位 | 履带/TRACK | 6081884 | 349NGH | AF078E15.13.14 | 履带涂漆工位 | 履带涂漆工位 | Found |  | 履带漏喷、流挂、气泡 | 3 | TC 技术 | 董志凤 | OP 生产 | 王乐 | 履带板有气泡 | Done | 返工 | 田鹏伟 | 2025-03-21 | U6100 | 0 | 25 | 5 | 1339.77 | 48 | XQ00011100 | PNTU6100 | 2025-03-21 07:22:12 | 返工合格已放行. |  | 是 | 夏季履带气泡 | 否 | 否
9152 | 2025-03-21 | 夜班 | Paint | 履带涂漆工位 | 履带/TRACK | 6081884 | 349NGH | AF079E06.05.04.01.03.02 | 履带涂漆工位 | 履带涂漆工位 | Found |  | 履带漏喷、流挂、气泡 | 6 | TC 技术 | 董志凤 | OP 生产 | 王乐 | 履带板有气泡 | Done | 返工 | 田鹏伟 | 2025-03-21 | U6100 | 0 | 45 | 8 | 1339.77 | 86.4 | XQ00011100 | PNTU6100 | 2025-03-21 07:22:19 | 返工合格已放行. |  | 是 | 夏季履带气泡 | 否 | 否
9151 | 2025-03-21 | 夜班 | Paint | 履带涂漆工位 | 履带/TRACK | 5171997 | 330NGH | AF078A06.05.08.07 | 履带涂漆工位 | 履带涂漆工位 | Found |  | 履带漏喷、流挂、气泡 | 4 | TC 技术 | 董志凤 | OP 生产 | 王乐 | 履带板有气泡 | Done | 返工 | 田鹏伟 | 2025-03-21 | U6100 | 0 | 30 | 5 | 1339.77 | 57.6 | XQ00011100 | PNTU6100 | 2025-03-21 07:22:52 | 返工合格已放行. |  | 是 | 夏季履带气泡 | 否 | 否
9150 | 2025-03-21 | 夜班 | Paint | 履带涂漆工位 | 履带/TRACK | 5808511 | 349NGH | AF079E19.21.20.22.17 | 履带涂漆工位 | 履带涂漆工位 | Found |  | 履带漏喷、流挂、气泡 | 5 | TC 技术 | 董志凤 | OP 生产 | 王乐 | 履带板有气泡 | Done | 返工 | 朱栓 | 2025-03-23 | U6100 | 0 | 25 | 10 | 1339.77 | 48 | XQ00011100 | PNTU6100 | 2025-03-21 07:22:47 | 返工合格 |  | 是 | 夏季履带气泡 | 否 | 否
9149 | 2025-03-21 | 夜班 | Paint | 履带涂漆工位 | 履带/TRACK | 5699757 | 330GCNGH | AF078A01 | L1-装配工位 | L1-装配工位 | Found |  | 履带漏喷、流挂、气泡 | 1 | TC 技术 | 董志凤 | OP 生产 | 王乐 | 履带板有气泡 | Done | 返工 | 朱栓 | 2025-03-23 | U6100 | 0 | 5 | 2 | 1339.77 | 9.6 | XQ00011100 | PNTU6100 | 2025-03-21 07:22:41 | 返工合格 |  | 是 | 夏季履带气泡 | 否 | 否
9145 | 2025-03-20 | 白班 | Paint | 履带涂漆工位 | 履带/TRACK | 4155237 | 320 | AF079B13 | 履带涂漆工位 | 履带涂漆工位 | Found |  | 履带漏喷、流挂、气泡 | 1 | TC 技术 | 董志凤 | OP 生产 | 马俊 | 履带有气泡 | Done | 返工 | 周计超 | 2025-03-20 | U6100 | 0 | 24 | 1 | 1339.77 | 46.08 | XQ00011100 | PNTU6100 | 2025-03-20 23:00:05 |  |  | 是 | 夏季履带气泡 | 否 | 否
9144 | 2025-03-20 | 白班 | Paint | 履带涂漆工位 | 履带/TRACK | 4690667 | 320 | AF079B12,B10 | 履带涂漆工位 | 履带涂漆工位 | Found |  | 履带漏喷、流挂、气泡 | 2 | TC 技术 | 董志凤 | OP 生产 | 马俊 | 履带有气泡 | Done | 返工 | 周计超 | 2025-03-20 | U6100 | 0 | 30 | 2 | 1339.77 | 57.6 | XQ00011100 | PNTU6100 | 2025-03-20 22:56:58 |  |  | 是 | 夏季履带气泡 | 否 | 否
9143 | 2025-03-20 | 白班 | Paint | 履带涂漆工位 | 履带/TRACK | 3593121 | 320 | AF077B08,B03 | 履带涂漆工位 | 履带涂漆工位 | Found |  | 履带漏喷、流挂、气泡 | 2 | TC 技术 | 董志凤 | OP 生产 | 马俊 | 履带有气泡 | Done | 返工 | 周计超 | 2025-03-20 | U6100 | 0 | 36 | 2 | 1339.77 | 69.12 | XQ00011100 | PNTU6100 | 2025-03-20 22:56:35 |  |  | 是 | 夏季履带气泡 | 否 | 否
9142 | 2025-03-20 | 白班 | Paint | 履带涂漆工位 | 履带/TRACK | 5171997 | 330NGH | AF078A04,A05 | 履带涂漆工位 | 履带涂漆工位 | Found |  | 履带漏喷、流挂、气泡 | 2 | TC 技术 | 董志凤 | OP 生产 | 马俊 | 履带有气泡 | Done | 返工 | 周计超 | 2025-03-20 | U6100 | 0 | 42 | 2 | 1339.77 | 80.64 | XQ00011100 | PNTU6100 | 2025-03-20 22:56:07 |  |  | 是 | 夏季履带气泡 | 否 | 否
9141 | 2025-03-20 | 白班 | Paint | 履带涂漆工位 | 履带/TRACK | 6081884 | 349NGH | AF079E12,E10,E08,E09,E07 | 履带涂漆工位 | 履带涂漆工位 | Found |  | 履带漏喷、流挂、气泡 | 5 | TC 技术 | 董志凤 | OP 生产 | 马俊 | 履带有气泡 | Done | 返工 | 周计超 | 2025-03-20 | U6100 | 0 | 108 | 5 | 1339.77 | 207.36 | XQ00011100 | PNTU6100 | 2025-03-20 22:54:53 |  |  | 是 | 夏季履带气泡 | 否 | 否
9140 | 2025-03-20 | 白班 | Paint | 履带涂漆工位 | 履带/TRACK | 6344524 | 336GLT | AF079A16,A17,A18,A19,A20,A21 | 履带涂漆工位 | 履带涂漆工位 | Found |  | 履带漏喷、流挂、气泡 | 6 | TC 技术 | 董志凤 | OP 生产 | 马俊 | 履带有气泡 | Done | 返工 | 周计超 | 2025-03-20 | U6100 | 0 | 120 | 6 | 1339.77 | 230.4 | XQ00011100 | PNTU6100 | 2025-03-20 22:54:05 |  |  | 是 | 夏季履带气泡 | 否 | 否
9139 | 2025-03-20 | 白班 | Line 3 | Link机加工 | 链节/link | 6106261 | 349NGH | NEM UA DF | L3-Link机加工 | L3-Link机加工 | Found |  | Link机加工研刀 | 2 | TC 技术 | 陶杰 | OP 生产 | 王琼 | 3320钻头加工24对研刀，理论寿命44对硬度3.32 3.30 硬度合格 | Done | 报废 | 丁浩 |  | - | [7 empty] | 2025-03-20 16:15:08 |  |  | 否 | - | 否 | 否
9138 | 2025-03-20 | 白班 | Line 5 | 履带装配 | 履带/TRACK | T0357 | 390OEM | AF065E34 | 履带FQG发货 | L5-装配工位 | Missed |  | Link混料 | 1 | OP 生产 | 纪重庆 | QS 质量 | 刘伟伟 | 2025.3.20号白班FQG在库区检验履带时发现T0357AF065E34履带LINK混料，实际用5424527-GLINK.混了一件5424527带卡特CAT的LINK | Done | 返工 | 刘伟伟 | 2025-03-20 | U5810 | 0 | 20 | 1 | 216.09 | 38.4 | XQ00012005 | ASYU5800 | 2025-03-20 15:44:12 | ok | Missed | 否 | - | 否 | 否
9137 | 2025-03-20 | 白班 | Line 5 | Link机加工 | 链节/link | 5424526 | 390NGH | UOD/LM | L5-Link机加工 | L5-Link机加工 | Found |  | Link机加工崩刃尺寸超差 | 1 | TC 技术 | 陶杰 | OP 生产 | 赵亚南 | T2刀片崩刃研刀导致沉孔面加工后有台阶，返修后仍有 | Done | 报废 | 丁浩 |  | - | [7 empty] | 2025-03-20 16:31:30 |  |  | 否 | - | 否 | 否
9136 | 2025-03-20 | 白班 | Line 2 | 履带装配 | 链节/link | 6206418 | 320GX | AF079B29 | L2-装配工位 | L2-Link机加工 | Found |  | Link机加工面装高装偏黑皮 | 1 | TC 技术 | 王奇 | OP 生产 | 王兴龙 | 第37节右侧link（5859087）装高黑皮 | Done | 返工 | 田鹏伟 | 2025-03-20 | U2810 | 180 | 540 | 1 | 490.68 | 2509.2 | XQ00012002 | ASYU2800 | 2025-03-20 17:01:29 | 返工合格已放行. |  | 否 | - | 否 | 否
9135 | 2025-03-20 | 白班 | Line 2 | Link机加工 | 链节/link | 5859087 | 320G | LYF/ZE/ND | L2-Link机加工 | L2-Link机加工 | Found |  | Link机加工孔位置度超差 | 2 | TC 技术 | 陶杰 | OP 生产 | 张齐 | U2360 抽检发现 A180°左件bushing孔旋转yan'an 抽检发现 A180°左件bushing孔旋转油缸定位块脱落.(cmm检测l螺栓孔位置度超差0.2-0.5mm） | Done | 报废 | 丁浩 |  | - | [7 empty] | 2025-03-20 16:13:57 |  |  | 否 | - | 否 | 否
9134 | 2025-03-20 | 夜班 | Line 4 | Link机加工 | 链节/link | 6104680 | 340机加 | NDN LL DF | L4-Link机加工 | L4-Link机加工 | Found |  | Link机加工主轴垫铁屑孔径超差 | 4 | TC 技术 | 王奇 | OP 生产 | 马海涛 | 4310T13加工84对，主轴垫铁屑，bushing孔直径超上限0.18mm，实测67.83mm，标准67.60+-0.05mm | Done | 报废 | 程筱铭 |  | - | [7 empty] | 2025-03-20 07:30:17 | 报废 |  | 是 | 机加工主轴垫铁屑 | 否 | 否
9133 | 2025-03-20 | 夜班 | Line 4 | Link机加工 | 链节/link | 6104679 | 340机加 | ANKU LM DF | L4-Link机加工 | L4-Link机加工 | Found |  | Link机加工主轴垫铁屑孔径超差 | 4 | TC 技术 | 王奇 | OP 生产 | 马海涛 | 4310T13加工84对，主轴垫铁屑，bushing孔直径超上限0.18mm，实测67.83mm，标准67.60+-0.05mm | Done | 报废 | 程筱铭 |  | - | [7 empty] | 2025-03-20 07:30:28 | 报废 |  | 是 | 机加工主轴垫铁屑 | 否 | 否
9132 | 2025-03-20 | 夜班 | Paint | 履带涂漆工位 | 履带/TRACK | 6104712 | 34 | AF077D33.14.13.07.16.05 | 履带涂漆工位 | 履带涂漆工位 | Found |  | 履带漏喷、流挂、气泡 | 6 | TC 技术 | 董志凤 | OP 生产 | 王乐 | 履带板有气泡 | Done | 返工 | 周计超 | 2025-03-20 | U6100 | 0 | 40 | 6 | 1339.77 | 76.8 | XQ00011100 | PNTU6100 | 2025-03-20 05:06:07 |  |  | 是 | 夏季履带气泡 | 否 | 否
9131 | 2025-03-20 | 夜班 | Paint | 履带涂漆工位 | 履带/TRACK | 6344524 | 336GLT | AF078A33.34.35 | 履带涂漆工位 | 履带涂漆工位 | Found |  | 履带漏喷、流挂、气泡 | 3 | TC 技术 | 董志凤 | OP 生产 | 王乐 | 履带板有气泡 | Done | 返工 | 周计超 | 2025-03-20 | U6100 | 0 | 20 | 3 | 1339.77 | 38.4 | XQ00011100 | PNTU6100 | 2025-03-20 05:06:19 |  |  | 是 | 夏季履带气泡 | 否 | 否
9130 | 2025-03-20 | 夜班 | Paint | 履带涂漆工位 | 履带/TRACK | 6081884 | 349NGH | AF078E25.09.10.03 | 履带涂漆工位 | 履带涂漆工位 | Found |  | 履带漏喷、流挂、气泡 | 4 | TC 技术 | 董志凤 | OP 生产 | 王乐 | 履带板有气泡 | Done | 返工 | 周计超 | 2025-03-20 | U6100 | 0 | 30 | 4 | 1339.77 | 57.6 | XQ00011100 | PNTU6100 | 2025-03-20 05:06:25 |  |  | 是 | 夏季履带气泡 | 否 | 否
9129 | 2025-03-20 | 夜班 | Paint | 履带涂漆工位 | 履带/TRACK | 6081883 | 349NGH | AF078E01.02 | 履带涂漆工位 | 履带涂漆工位 | Found |  | 履带漏喷、流挂、气泡 | 2 | TC 技术 | 董志凤 | OP 生产 | 王乐 | 履带板有气泡 | Done | 返工 | 周计超 | 2025-03-20 | U6100 | 0 | 10 | 2 | 1339.77 | 19.2 | XQ00011100 | PNTU6100 | 2025-03-20 05:06:29 |  |  | 是 | 夏季履带气泡 | 否 | 否
9128 | 2025-03-20 | 夜班 | Paint | 履带涂漆工位 | 履带/TRACK | 5922900 | 313GX | AF077A36.38.37 | 履带涂漆工位 | 履带涂漆工位 | Found |  | 履带漏喷、流挂、气泡 | 3 | TC 技术 | 董志凤 | OP 生产 | 王乐 | 履带板有气泡 | Done | 返工 | 周计超 | 2025-03-20 | U6100 | 0 | 20 | 3 | 1339.77 | 38.4 | XQ00011100 | PNTU6100 | 2025-03-20 05:06:34 |  |  | 是 | 夏季履带气泡 | 否 | 否
9127 | 2025-03-20 | 夜班 | Paint | 履带涂漆工位 | 履带/TRACK | 6070998 | 333GC | AF077A02 | 履带涂漆工位 | 履带涂漆工位 | Found |  | 履带漏喷、流挂、气泡 | 1 | TC 技术 | 董志凤 | OP 生产 | 王乐 | 履带板有气泡 | Done | 返工 | 周计超 | 2025-03-20 | U6100 | 0 | 7 | 1 | 1339.77 | 13.44 | XQ00011100 | PNTU6100 | 2025-03-20 05:06:40 |  |  | 是 | 夏季履带气泡 | 否 | 否
9126 | 2025-03-20 | 夜班 | Paint | 履带涂漆工位 | 履带/TRACK | 6039271 | 316G | AF077A43 | 履带涂漆工位 | 履带涂漆工位 | Found |  | 履带漏喷、流挂、气泡 | 1 | TC 技术 | 董志凤 | OP 生产 | 王乐 | 履带板有气泡 | Done | 返工 | 周计超 | 2025-03-20 | U6100 | 0 | 7 | 1 | 1339.77 | 13.44 | XQ00011100 | PNTU6100 | 2025-03-20 05:06:46 |  |  | 是 | 夏季履带气泡 | 否 | 否
9125 | 2025-03-20 | 夜班 | Paint | 履带涂漆工位 | 履带/TRACK | 6339330 | 349GX | AF078C15 | 履带涂漆工位 | 履带涂漆工位 | Found |  | 履带漏喷、流挂、气泡 | 1 | TC 技术 | 董志凤 | OP 生产 | 王乐 | 履带板有气泡 | Done | 返工 | 周计超 | 2025-03-20 | U6100 | 0 | 7 | 1 | 1339.77 | 13.44 | XQ00011100 | PNTU6100 | 2025-03-20 05:06:52 |  |  | 是 | 夏季履带气泡 | 否 | 否
9124 | 2025-03-20 | 夜班 | Paint | 履带涂漆工位 | 履带/TRACK | 5922897/HE | 313GX | AF077A35 | 履带涂漆工位 | 履带涂漆工位 | Found |  | 履带漏喷、流挂、气泡 | 1 | TC 技术 | 董志凤 | OP 生产 | 王乐 | 履带板有气泡 | Done | 返工 | 周计超 | 2025-03-20 | U6100 | 0 | 7 | 1 | 1339.77 | 13.44 | XQ00011100 | PNTU6100 | 2025-03-20 05:06:57 |  |  | 是 | 夏季履带气泡 | 否 | 否
9123 | 2025-03-20 | 夜班 | Paint | 履带涂漆工位 | 履带/TRACK | 6120853 | 323GX履 | AF078B42.43.44.45.46.47 | 履带涂漆工位 | 履带涂漆工位 | Found |  | 履带漏喷、流挂、气泡 | 6 | TC 技术 | 董志凤 | OP 生产 | 王乐 | 履带板有气泡 | Done | 返工 | 周计超 | 2025-03-20 | U6100 | 0 | 40 | 6 | 1339.77 | 76.8 | XQ00011100 | PNTU6100 | 2025-03-20 05:07:02 |  |  | 是 | 夏季履带气泡 | 否 | 否
9112 | 2025-03-19 | 白班 | Paint | 履带涂漆工位 | 履带/TRACK | 5922900 | 313GX | HEAF077A39 | 履带涂漆工位 | 履带涂漆工位 | Found |  | 履带漏喷、流挂、气泡 | 1 | TC 技术 | 董志凤 | OP 生产 | 马俊 | 履带有气泡 | Done | 返工 | 周计超 | 2025-03-19 | U6100 | 0 | 24 | 1 | 1339.77 | 46.08 | XQ00011100 | PNTU6100 | 2025-03-20 23:08:53 |  |  | 是 | 夏季履带气泡 | 否 | 否
9111 | 2025-03-19 | 白班 | Paint | 履带涂漆工位 | 履带/TRACK | 6070998 | 333GC | AF077A05,A01,A03 | 履带涂漆工位 | 履带涂漆工位 | Found |  | 履带漏喷、流挂、气泡 | 3 | TC 技术 | 董志凤 | OP 生产 | 马俊 | 履带有气泡 | Done | 返工 | 周计超 | 2025-03-19 | U6100 | 0 | 60 | 3 | 1339.77 | 115.2 | XQ00011100 | PNTU6100 | 2025-03-20 23:08:32 |  |  | 是 | 夏季履带气泡 | 否 | 否
9110 | 2025-03-19 | 白班 | Paint | 履带涂漆工位 | 履带/TRACK | 6039271 | 316G | HEAF077A44,AA45,A42,A40,A41 | 履带涂漆工位 | 履带涂漆工位 | Found |  | 履带漏喷、流挂、气泡 | 5 | TC 技术 | 董志凤 | OP 生产 | 马俊 | 履带有气泡 | Done | 返工 | 周计超 | 2025-03-19 | U6100 | 0 | 105 | 5 | 1339.77 | 201.6 | XQ00011100 | PNTU6100 | 2025-03-20 23:08:08 |  |  | 是 | 夏季履带气泡 | 否 | 否
9109 | 2025-03-19 | 白班 | Paint | 履带涂漆工位 | 履带/TRACK | 6120853 | 323GX履 | AF078B30,B32,B33,B34,B35,B36,B37,B38,B39,B41,B40 | 履带涂漆工位 | 履带涂漆工位 | Found |  | 履带漏喷、流挂、气泡 | 11 | TC 技术 | 董志凤 | OP 生产 | 马俊 | 履带有气泡 | Done | 返工 | 周计超 | 2025-03-19 | U6100 | 0 | 240 | 11 | 1339.77 | 460.8 | XQ00011100 | PNTU6100 | 2025-03-20 23:07:47 |  |  | 是 | 夏季履带气泡 | 否 | 否
9108 | 2025-03-19 | 白班 | Paint | 履带涂漆工位 | 履带/TRACK | 6344524 | 336GLT | AF078A24,A26,A25,A27,A28,A29,A30,A31,A32 | 履带涂漆工位 | 履带涂漆工位 | Found |  | 履带漏喷、流挂、气泡 | 9 | TC 技术 | 董志凤 | OP 生产 | 马俊 | 履带有气泡 | Done | 返工 | 周计超 | 2025-03-19 | U6100 | 0 | 150 | 9 | 1339.77 | 288 | XQ00011100 | PNTU6100 | 2025-03-20 23:07:20 |  |  | 是 | 夏季履带气泡 | 否 | 否
9107 | 2025-03-19 | 白班 | Paint | 履带涂漆工位 | 履带/TRACK | 5902865 | 320GXClampM履 | AF076B40,B41 | 履带涂漆工位 | 履带涂漆工位 | Found |  | 履带漏喷、流挂、气泡 | 2 | TC 技术 | 董志凤 | OP 生产 | 马俊 | 履带有气泡 | Done | 返工 | 周计超 | 2025-03-19 | U6100 | 0 | 36 | 2 | 1339.77 | 69.12 | XQ00011100 | PNTU6100 | 2025-03-20 23:06:56 |  |  | 是 | 夏季履带气泡 | 否 | 否
9106 | 2025-03-19 | 白班 | Paint | 履带涂漆工位 | 履带/TRACK | 6081884 | 349NGH | AF078E07,E18,E05,E19,E12,E11,E20,E22 | 履带涂漆工位 | 履带涂漆工位 | Found |  | 履带漏喷、流挂、气泡 | 8 | TC 技术 | 董志凤 | OP 生产 | 马俊 | 履带有气泡 | Done | 返工 | 周计超 | 2025-03-19 | U6100 | 0 | 150 | 8 | 1339.77 | 288 | XQ00011100 | PNTU6100 | 2025-03-20 23:06:34 |  |  | 是 | 夏季履带气泡 | 否 | 否
9105 | 2025-03-19 | 白班 | Paint | 履带涂漆工位 | 履带/TRACK | 6081884 | 349NGH | AF077E04,E01,E06 | 履带涂漆工位 | 履带涂漆工位 | Found |  | 履带漏喷、流挂、气泡 | 3 | TC 技术 | 董志凤 | OP 生产 | 马俊 | 履带有气泡 | Done | 返工 | 周计超 | 2025-03-19 | U6100 | 0 | 60 | 3 | 1339.77 | 115.2 | XQ00011100 | PNTU6100 | 2025-03-20 23:06:12 |  |  | 是 | 夏季履带气泡 | 否 | 否
9104 | 2025-03-19 | 白班 | Paint | 履带涂漆工位 | 履带/TRACK | 6206419 | 320GX | AF076B31,B35,B37 | 履带涂漆工位 | 履带涂漆工位 | Found |  | 履带漏喷、流挂、气泡 | 3 | TC 技术 | 董志凤 | OP 生产 | 马俊 | 履带有气泡 | Done | 返工 | 周计超 | 2025-03-19 | U6100 | 0 | 45 | 3 | 1339.77 | 86.4 | XQ00011100 | PNTU6100 | 2025-03-20 23:05:52 |  |  | 是 | 夏季履带气泡 | 否 | 否
9103 | 2025-03-19 | 白班 | Paint | 履带涂漆工位 | 履带/TRACK | 6039273 | 316G | HEAF077A49,A50,A51,A46,A47,A48 | 履带涂漆工位 | 履带涂漆工位 | Found |  | 履带漏喷、流挂、气泡 | 6 | TC 技术 | 董志凤 | OP 生产 | 马俊 | 履带有气泡 | Done | 返工 | 周计超 | 2025-03-19 | U6100 | 0 | 120 | 6 | 1339.77 | 230.4 | XQ00011100 | PNTU6100 | 2025-03-20 23:05:29 |  |  | 是 | 夏季履带气泡 | 否 | 否
9102 | 2025-03-19 | 白班 | Paint | 履带涂漆工位 | 履带/TRACK | 6104712 | 34 | AF077D42,D44,D41,D43,D39,D37,D38,D36,D40,D16,D15,D12,D10,D11 | 履带涂漆工位 | 履带涂漆工位 | Found |  | 履带漏喷、流挂、气泡 | 15 | TC 技术 | 董志凤 | OP 生产 | 马俊 | 履带有气泡 | Done | 返工 | 周计超 | 2025-03-19 | U6100 | 0 | 300 | 15 | 1339.77 | 576 | XQ00011100 | PNTU6100 | 2025-03-20 23:04:59 |  |  | 是 | - | 否 | 否
9101 | 2025-03-19 | 白班 | Line 4 | Link机加工 | 链节/link | 6206849/50 | 336GLT | NUA NO | L4-Link机加工 | L4-Link机加工 | Found |  | Link机加工面装高装偏黑皮 | 1 | TC 技术 | 王奇 | OP 生产 | 张超凡 | 下料人员发现装高BUSHING孔有黑皮经标记排查发现 U4330 BO右件装高1件6206850 | Done | 报废 | 朱栓 |  | - | [7 empty] | 2025-03-19 15:55:40 |  |  | 是 | Link机加工面装高装偏 | 否 | 否
9100 | 2025-03-19 | 夜班 | Line 3 | Bushing热处理 | 销套/BUSHING | 4450551/HE | 313DSI | 24010133z | L3-PB热处理 | L3-PB热处理 | Found |  | Bushing热处理裂纹 | 22 | TC 技术 | 闫鲲 | OP 生产 | 张博 | 换型磁粉检测尾部内径裂纹 | Done | 报废 | 程筱铭 |  | - | [7 empty] | 2025-03-19 07:17:01 | 工程师意见报废 |  | 否 | - | 是 | 否
9099 | 2025-03-19 | 夜班 | Paint | 履带涂漆工位 | 履带/TRACK | 6138717 | 374G | AF077E15 | 履带涂漆工位 | 履带涂漆工位 | Found |  | 履带漏喷、流挂、气泡 | 1 | TC 技术 | 贺松 | OP 生产 | 王乐 | 履带板有气泡 | Done | 返工 | 程筱铭 | 2025-03-19 | U6100 | 0 | 10 | 3 | 1339.77 | 19.2 | XQ00011100 | PNTU6100 | 2025-03-19 05:47:58 | 返工合格 |  | 是 | 夏季履带气泡 | 否 | 否
9098 | 2025-03-19 | 夜班 | Paint | 履带涂漆工位 | 履带/TRACK | 5915645 | 313 | AF077A30.26.28.27.25.24.23.22.21 | 履带涂漆工位 | 履带涂漆工位 | Found |  | 履带漏喷、流挂、气泡 | 9 | TC 技术 | 贺松 | OP 生产 | 王乐 | 履带板有气泡 | Done | 返工 | 程筱铭 | 2025-03-19 | U6100 | 0 | 90 | 27 | 1339.77 | 172.8 | XQ00011100 | PNTU6100 | 2025-03-19 05:48:04 | 返工合格 |  | 是 | 夏季履带气泡 | 否 | 否
9097 | 2025-03-19 | 夜班 | Paint | 履带涂漆工位 | 履带/TRACK | 6104712 | 34 | AF077D17.29.28 | 履带涂漆工位 | 履带涂漆工位 | Found |  | 履带漏喷、流挂、气泡 | 3 | TC 技术 | 贺松 | OP 生产 | 王乐 | 履带板有气泡 | Done | 返工 | 程筱铭 | 2025-03-19 | U6100 | 0 | 20 | 9 | 1339.77 | 38.4 | XQ00011100 | PNTU6100 | 2025-03-19 05:48:09 | 返工合格 |  | 是 | 夏季履带气泡 | 否 | 否
9096 | 2025-03-19 | 夜班 | Paint | 履带涂漆工位 | 履带/TRACK | 6206419 | 320GX | AF076B29.30.26.25.24.18.20.19.27.32 | 履带涂漆工位 | 履带涂漆工位 | Found |  | 履带漏喷、流挂、气泡 | 10 | TC 技术 | 贺松 | OP 生产 | 王乐 | 履带板有气泡 | Done | 返工 | 程筱铭 | 2025-03-19 | U6100 | 0 | 60 | 30 | 1339.77 | 115.2 | XQ00011100 | PNTU6100 | 2025-03-19 05:48:13 | 返工合格 |  | 是 | 夏季履带气泡 | 否 | 否
9095 | 2025-03-19 | 夜班 | Paint | 履带涂漆工位 | 履带/TRACK | 5904585 | 320GXClamp | AF076B48.50.49 | 履带涂漆工位 | 履带涂漆工位 | Found |  | 履带漏喷、流挂、气泡 | 3 | TC 技术 | 贺松 | OP 生产 | 王乐 | 履带板有气泡 | Done | 返工 | 程筱铭 | 2025-03-19 | U6100 | 0 | 30 | 9 | 1339.77 | 57.6 | XQ00011100 | PNTU6100 | 2025-03-19 05:47:52 | 返工合格 |  | 是 | 夏季履带气泡 | 否 | 否
9094 | 2025-03-19 | 夜班 | Paint | 履带涂漆工位 | 履带/TRACK | 5902865 | 320GXClampM履 | AF076B47.45.46 | 履带涂漆工位 | 履带涂漆工位 | Found |  | 履带漏喷、流挂、气泡 | 3 | TC 技术 | 贺松 | OP 生产 | 王乐 | 履带板有气泡 | Done | 返工 | 程筱铭 | 2025-03-19 | U6100 | 0 | 30 | 9 | 1339.77 | 57.6 | XQ00011100 | PNTU6100 | 2025-03-19 05:47:40 | 返工合格 |  | 是 | 夏季履带气泡 | 否 | 否
9093 | 2025-03-18 | 白班 | Line 3 | Link热处理 | 链节/link | 6106262-HT |  | NMK/UL | QG | L3-Link热处理 | Found |  | Link热处理裂纹 | 1 | TC 技术 | 闫鲲 | QS 质量 | 丁浩 | 靠近Pin孔圆弧处有显示 | Done | 报废 | 丁浩 |  | - | [7 empty] | 2025-03-18 17:20:22 |  |  | 否 | - | 否 | 否
9092 | 2025-03-18 | 白班 | Paint | 履带涂漆工位 | 履带/TRACK | 5902865 | 320GXClampM履 | AF076B43,B44 | 履带涂漆工位 | 履带涂漆工位 | Found |  | 履带漏喷、流挂、气泡 | 2 | TC 技术 | 董志凤 | OP 生产 | 马俊 | 履带上有气泡 | Done | 返工 | 朱栓 | 2025-03-18 | U6100 | 0 | 20 | 4 | 1339.77 | 38.4 | XQ00011100 | PNTU6100 | 2025-03-18 16:31:53 | 已返修，检测合格 |  | 是 | 夏季履带气泡 | 否 | 否
9091 | 2025-03-18 | 白班 | Paint | 履带涂漆工位 | 履带/TRACK | 5922897/HE | 313GX | AF077A32,A33,A34 | 履带涂漆工位 | 履带涂漆工位 | Found |  | 履带漏喷、流挂、气泡 | 3 | TC 技术 | 董志凤 | OP 生产 | 马俊 | 履带上有气泡 | Done | 返工 | 朱栓 | 2025-03-18 | U6100 | 0 | 40 | 5 | 1339.77 | 76.8 | XQ00011100 | PNTU6100 | 2025-03-18 16:27:53 | 已返修，检测合格 |  | 是 | 夏季履带气泡 | 否 | 否
9090 | 2025-03-18 | 白班 | Paint | 履带涂漆工位 | 履带/TRACK | 5994773 | 320GXClampM履 | AF076B51,B52 | 履带涂漆工位 | 履带涂漆工位 | Found |  | 履带漏喷、流挂、气泡 | 2 | TC 技术 | 董志凤 | OP 生产 | 马俊 | 履带上有气泡 | Done | 返工 | 朱栓 | 2025-03-18 | U6100 | 0 | 24 | 4 | 1339.77 | 46.08 | XQ00011100 | PNTU6100 | 2025-03-18 16:26:24 | 已返修，检测合格 |  | 是 | 夏季履带气泡 | 否 | 否
9089 | 2025-03-18 | 白班 | Paint | 履带涂漆工位 | 履带/TRACK | 6104712 | 34 | AF077D18,D19,D20 | 履带涂漆工位 | 履带涂漆工位 | Found |  | 履带漏喷、流挂、气泡 | 3 | TC 技术 | 董志凤 | OP 生产 | 马俊 | 履带上有气泡 | Done | 返工 | 朱栓 | 2025-03-18 | U6100 | 0 | 36 | 5 | 1339.77 | 69.12 | XQ00011100 | PNTU6100 | 2025-03-18 16:24:57 | 已返修，检测合格 |  | 是 | 夏季履带气泡 | 否 | 否
9088 | 2025-03-18 | 白班 | Paint | 履带涂漆工位 | 履带/TRACK | 5243178 | 336GCNGH | AF076D45,D46 | 履带涂漆工位 | 履带涂漆工位 | Found |  | 履带漏喷、流挂、气泡 | 2 | TC 技术 | 董志凤 | OP 生产 | 马俊 | 履带上有气泡 | Done | 返工 | 朱栓 | 2025-03-18 | U6100 | 0 | 32 | 4 | 1339.77 | 61.44 | XQ00011100 | PNTU6100 | 2025-03-18 16:23:46 | 已返修，检测合格 |  | 是 | 夏季履带气泡 | 否 | 否
9087 | 2025-03-18 | 白班 | Paint | 履带涂漆工位 | 履带/TRACK | 6081884 | 349NGH | AF077E03,E05,E06,E07,E08,E09 | 履带涂漆工位 | 履带涂漆工位 | Found |  | 履带漏喷、流挂、气泡 | 6 | TC 技术 | 董志凤 | OP 生产 | 马俊 | 履带上有气泡 | Done | 返工 | 朱栓 | 2025-03-18 | U6100 | 0 | 70 | 6 | 1339.77 | 134.4 | XQ00011100 | PNTU6100 | 2025-03-18 16:21:17 | 已返修，检测合格 |  | 是 | 夏季履带气泡 | 否 | 否
9086 | 2025-03-18 | 白班 | Paint | 履带涂漆工位 | 履带/TRACK | 5594921 | 336GCNGH | AF076D37,D39,D41,D42 | 履带涂漆工位 | 履带涂漆工位 | Found |  | 履带漏喷、流挂、气泡 | 4 | TC 技术 | 董志凤 | OP 生产 | 马俊 | 履带上有气泡 | Done | 返工 | 朱栓 | 2025-03-18 | U6100 | 0 | 50 | 5 | 1339.77 | 96 | XQ00011100 | PNTU6100 | 2025-03-18 16:20:07 | 已返修，检测合格 |  | 是 | 夏季履带气泡 | 否 | 否
9085 | 2025-03-18 | 白班 | Paint | 履带涂漆工位 | 履带/TRACK | 6120853 | 323GX履 | AF076B70,B71,B72,B73,B74,B77 | 履带涂漆工位 | 履带涂漆工位 | Found |  | 履带漏喷、流挂、气泡 | 6 | TC 技术 | 董志凤 | OP 生产 | 马俊 | 履带上有气泡 | Done | 返工 | 朱栓 | 2025-03-18 | U6100 | 0 | 80 | 10 | 1339.77 | 153.6 | XQ00011100 | PNTU6100 | 2025-03-18 16:46:06 | 已返修，检测合格 |  | 是 | 夏季履带气泡 | 否 | 否
9084 | 2025-03-18 | 白班 | Paint | 履带涂漆工位 | 履带/TRACK | 6120854 | 323GX履 | AF076B78,B79 | 履带涂漆工位 | 履带涂漆工位 | Found |  | 履带漏喷、流挂、气泡 | 2 | TC 技术 | 董志凤 | OP 生产 | 马俊 | 履带上有气泡 | Done | 返工 | 朱栓 | 2025-03-18 | U6100 | 0 | 32 | 4 | 1339.77 | 61.44 | XQ00011100 | PNTU6100 | 2025-03-18 16:43:48 | 已返修，检测合格 |  | 是 | 夏季履带气泡 | 否 | 否
9083 | 2025-03-18 | 白班 | Paint | 履带涂漆工位 | 履带/TRACK | 5713744 | 349NGH | AF076E20 | 履带涂漆工位 | 履带涂漆工位 | Found |  | 履带漏喷、流挂、气泡 | 1 | TC 技术 | 董志凤 | OP 生产 | 马俊 | 履带上有气泡 | Done | 返工 | 朱栓 | 2025-03-18 | U6100 | 0 | 20 | 2 | 1339.77 | 38.4 | XQ00011100 | PNTU6100 | 2025-03-18 16:40:34 | 已返修，检测合格 |  | 是 | 夏季履带气泡 | 否 | 否
9082 | 2025-03-18 | 白班 | Paint | 履带涂漆工位 | 履带/TRACK | 5171999 | 330NGH | AF077A17,A18,A19 | 履带涂漆工位 | 履带涂漆工位 | Found |  | 履带漏喷、流挂、气泡 | 3 | TC 技术 | 董志凤 | OP 生产 | 马俊 | 履带上有气泡 | Done | 返工 | 朱栓 | 2025-03-18 | U6100 | 0 | 36 | 5 | 1339.77 | 69.12 | XQ00011100 | PNTU6100 | 2025-03-18 16:38:45 | 已返修，检测合格 |  | 是 | 夏季履带气泡 | 否 | 否
9081 | 2025-03-18 | 白班 | Paint | 履带涂漆工位 | 履带/TRACK | 6070998 | 333GC | AF077A06,A04 | 履带涂漆工位 | 履带涂漆工位 | Found |  | 履带漏喷、流挂、气泡 | 2 | TC 技术 | 董志凤 | OP 生产 | 马俊 | 履带上有气泡 | Done | 返工 | 朱栓 | 2025-03-18 | U6100 | 0 | 28 | 4 | 1339.77 | 53.76 | XQ00011100 | PNTU6100 | 2025-03-18 16:37:03 | 已返修，检测合格 |  | 是 | 夏季履带气泡 | 否 | 否
9080 | 2025-03-18 | 白班 | Paint | 履带涂漆工位 | 履带/TRACK | 5699757 | 330GCNGH | AF077A15,A16 | 履带涂漆工位 | 履带涂漆工位 | Found |  | 履带漏喷、流挂、气泡 | 2 | TC 技术 | 董志凤 | OP 生产 | 马俊 | 履带上有气泡 | Done | 返工 | 朱栓 | 2025-03-18 | U6100 | 0 | 24 | 4 | 1339.77 | 46.08 | XQ00011100 | PNTU6100 | 2025-03-18 16:34:01 | 已返修，检测合格 |  | 是 | 夏季履带气泡 | 否 | 否
9079 | 2025-03-18 | 白班 | Roller | 小轮装配 | 丝堵/PLUG | 9W2146 |  | 250222 | 轮线-涂漆下件 | 轮线-涂漆下件 | Found |  | 丝堵过高过深返工拆下物料 | 220 | TC 技术 | 董志凤 | OP 生产 | 陈天宇 | 返修区拆卸物料，丝堵过高（不可使用） | Done | 报废 | 刘伟伟 |  | - | [7 empty] | 2025-03-18 15:30:27 | ok |  | 否 | - | 否 | 否
9078 | 2025-03-18 | 夜班 | Line 3 | Bushing热处理 | 销套/BUSHING | 3211462 | 329 | 24013741Z | L3-PB热处理 | L3-PB热处理 | Found |  | Bushing热处理裂纹 | 4 | TC 技术 | 闫鲲 | OP 生产 | 张博 | 尾部端面裂纹显示调试 | Done | 报废 | 丁浩 |  | - | [7 empty] | 2025-03-18 12:00:55 |  |  | 否 | - | 是 | 否
9077 | 2025-03-18 | 夜班 | Line 5 | Pin热处理 | 销子/PIN | 5298461 | 349PRE | 2415700 | L5-PB热处理 | L5-PB热处理 | Found |  | Pin毛坯裂纹 | 1 | TC 技术 | 单伟健 | OP 生产 | 魏中建 | 换型磁粉端头有显示 | Done | 报废 | 程筱铭 |  | - | [7 empty] | 2025-03-18 07:42:35 | 报废 |  | 否 | - | 是 | 否
9076 | 2025-03-18 | 夜班 | Paint | 履带涂漆工位 | 履带/TRACK | 5171247 | 330NGH | AF076A34.33 | 履带涂漆工位 | 履带涂漆工位 | Found |  | 履带漏喷、流挂、气泡 | 2 | TC 技术 | 贺松 | OP 生产 | 王乐 | 履带板有气泡 | Done | 返工 | 程筱铭 | 2025-03-18 | U6100 | 0 | 10 | 4 | 1339.77 | 19.2 | XQ00011100 | PNTU6100 | 2025-03-18 05:43:46 | 返工合格 |  | 是 | 夏季履带气泡 | 否 | 否
9075 | 2025-03-18 | 夜班 | Paint | 履带涂漆工位 | 履带/TRACK | 5213210/HE | 313NGH | AF076A10.09.08.07 | 履带涂漆工位 | 履带涂漆工位 | Found |  | 履带漏喷、流挂、气泡 | 4 | TC 技术 | 贺松 | OP 生产 | 王乐 | 履带板有气泡 | Done | 返工 | 程筱铭 | 2025-03-18 | U6100 | 0 | 20 | 8 | 1339.77 | 38.4 | XQ00011100 | PNTU6100 | 2025-03-18 05:43:50 | 返工合格 |  | 是 | 夏季履带气泡 | 否 | 否
9074 | 2025-03-18 | 夜班 | Paint | 履带涂漆工位 | 履带/TRACK | 6081884 | 349NGH | AF074E09 | 履带涂漆工位 | 履带涂漆工位 | Found |  | 履带漏喷、流挂、气泡 | 1 | TC 技术 | 贺松 | OP 生产 | 王乐 | 履带板有气泡 | Done | 返工 | 程筱铭 | 2025-03-18 | U6100 | 0 | 5 | 2 | 1339.77 | 9.6 | XQ00011100 | PNTU6100 | 2025-03-18 05:43:54 | 返工合格 |  | 是 | 夏季履带气泡 | 否 | 否
9073 | 2025-03-18 | 夜班 | Paint | 履带涂漆工位 | 履带/TRACK | 5172001 | 330NGH | AF076A38.37 | 履带涂漆工位 | 履带涂漆工位 | Found |  | 履带漏喷、流挂、气泡 | 2 | TC 技术 | 贺松 | OP 生产 | 王乐 | 履带板有气泡 | Done | 返工 | 程筱铭 | 2025-03-18 | U6100 | 0 | 10 | 4 | 1339.77 | 19.2 | XQ00011100 | PNTU6100 | 2025-03-18 05:43:59 | 返工合格 |  | 是 | 夏季履带气泡 | 否 | 否
9072 | 2025-03-18 | 夜班 | Paint | 履带涂漆工位 | 履带/TRACK | 5171999 | 330NGH | AF076A40.39 | 履带涂漆工位 | 履带涂漆工位 | Found |  | 履带漏喷、流挂、气泡 | 2 | TC 技术 | 贺松 | OP 生产 | 王乐 | 履带板有气泡 | Done | 返工 | 程筱铭 | 2025-03-18 | U6100 | 0 | 8 | 4 | 1339.77 | 15.36 | XQ00011100 | PNTU6100 | 2025-03-18 05:44:05 | 返工合格 |  | 是 | 夏季履带气泡 | 否 | 否
9071 | 2025-03-18 | 夜班 | Paint | 履带涂漆工位 | 履带/TRACK | 6081879 | 349NGH | AF074E12 | 履带涂漆工位 | 履带涂漆工位 | Found |  | 履带漏喷、流挂、气泡 | 1 | TC 技术 | 贺松 | OP 生产 | 王乐 | 履带板有气泡 | Done | 返工 | 程筱铭 | 2025-03-18 | U6100 | 0 | 5 | 2 | 1339.77 | 9.6 | XQ00011100 | PNTU6100 | 2025-03-18 05:44:11 | 返工合格 |  | 是 | 夏季履带气泡 | 否 | 否
9070 | 2025-03-18 | 夜班 | Line 2 | Bushing热处理 | 销套/BUSHING | 1903523 | 320 | 24028701Z | L2-PB热处理 | L2-PB热处理 | Found |  | Bushing热处理设备故障烧件 | 2 | TC 技术 | 闻亮 | OP 生产 | 闵凡可 | OD上顶尖旋转监控故障，工件不旋转加热不均匀烧件 | Done | 返工 | 田鹏伟 | 2025-03-18 | U2510 | 2 | 2 | 5 | 152.78 | 8.94 | XQ00013042 | HTMU2510 | 2025-03-18 04:58:01 | 返工 后尺寸超差，工程师意见报废. |  | 否 | - | 否 | 否
9069 | 2025-03-18 | 夜班 | Paint | 履带涂漆工位 | 履带/TRACK | 6070994 | 333GC | AF076A50.51.49 | 履带涂漆工位 | 履带涂漆工位 | Found |  | 履带漏喷、流挂、气泡 | 3 | TC 技术 | 贺松 | OP 生产 | 王乐 | 履带板有气泡 | Done | 返工 | 程筱铭 | 2025-03-18 | U6100 | 0 | 15 | 6 | 1339.77 | 28.8 | XQ00011100 | PNTU6100 | 2025-03-18 04:58:19 | 返工合格 |  | 是 | 夏季履带气泡 | 否 | 否
9068 | 2025-03-18 | 夜班 | Paint | 履带涂漆工位 | 履带/TRACK | 5999623 | 336GCNGH | AF076D43.44 | 履带涂漆工位 | 履带涂漆工位 | Found |  | 履带漏喷、流挂、气泡 | 2 | TC 技术 | 贺松 | OP 生产 | 王乐 | 履带板有气泡 | Done | 返工 | 程筱铭 | 2025-03-18 | U6100 | 0 | 8 | 4 | 1339.77 | 15.36 | XQ00011100 | PNTU6100 | 2025-03-18 04:58:30 | 返工合格 |  | 是 | 夏季履带气泡 | 否 | 否
9067 | 2025-03-18 | 夜班 | Paint | 履带涂漆工位 | 履带/TRACK | 6081884 | 349NGH | AF076E14 | 履带涂漆工位 | 履带涂漆工位 | Found |  | 履带漏喷、流挂、气泡 | 1 | TC 技术 | 贺松 | OP 生产 | 王乐 | 履带板有气泡 | Done | 返工 | 程筱铭 | 2025-03-18 | U6100 | 0 | 5 | 2 | 1339.77 | 9.6 | XQ00011100 | PNTU6100 | 2025-03-18 04:58:35 | 返工合格 |  | 是 | 夏季履带气泡 | 否 | 否
9066 | 2025-03-18 | 夜班 | Paint | 履带涂漆工位 | 履带/TRACK | 6070993 | 333GC | AF076A47.46 | 履带涂漆工位 | 履带涂漆工位 | Found |  | 履带漏喷、流挂、气泡 | 2 | TC 技术 | 贺松 | OP 生产 | 王乐 | 履带板有气泡 | Done | 返工 | 程筱铭 | 2025-03-18 | U6100 | 0 | 8 | 4 | 1339.77 | 15.36 | XQ00011100 | PNTU6100 | 2025-03-18 04:58:41 | 返工合格 |  | 是 | 夏季履带气泡 | 否 | 否
9065 | 2025-03-18 | 夜班 | Paint | 履带涂漆工位 | 履带/TRACK | 5594921 | 336GCNGH | AF076D38.40 | 履带涂漆工位 | 履带涂漆工位 | Found |  | 履带漏喷、流挂、气泡 | 2 | TC 技术 | 贺松 | OP 生产 | 王乐 | 履带板有气泡 | Done | 返工 | 程筱铭 | 2025-03-18 | U6100 | 0 | 8 | 4 | 1339.77 | 15.36 | XQ00011100 | PNTU6100 | 2025-03-18 04:58:47 | 返工合格 |  | 是 | 夏季履带气泡 | 否 | 否
9064 | 2025-03-18 | 夜班 | Paint | 履带涂漆工位 | 履带/TRACK | 6081879 | 349NGH | AF076E25.26.23.28.30.29.27.21 | 履带涂漆工位 | 履带涂漆工位 | Found |  | 履带漏喷、流挂、气泡 | 8 | TC 技术 | 贺松 | OP 生产 | 王乐 | 履带板有气泡 | Done | 返工 | 程筱铭 | 2025-03-18 | U6100 | 0 | 35 | 9 | 1339.77 | 67.2 | XQ00011100 | PNTU6100 | 2025-03-18 04:58:53 | 返工合格 |  | 是 | 夏季履带气泡 | 否 | 否
9063 | 2025-03-18 | 夜班 | Paint | 履带涂漆工位 | 履带/TRACK | 5713744 | 349NGH | AF076E15.16.19 | 履带涂漆工位 | 履带涂漆工位 | Found |  | 履带漏喷、流挂、气泡 | 3 | TC 技术 | 贺松 | OP 生产 | 王乐 | 履带板有气泡 | Done | 返工 | 程筱铭 | 2025-03-18 | U6100 | 0 | 15 | 5 | 1339.77 | 28.8 | XQ00011100 | PNTU6100 | 2025-03-18 04:59:01 | 返工合格 |  | 是 | 夏季履带气泡 | 否 | 否
9062 | 2025-03-18 | 夜班 | Paint | 履带涂漆工位 | 履带/TRACK | 5594920 | 336GCNGH | AF076D35.36 | 履带涂漆工位 | 履带涂漆工位 | Found |  | 履带漏喷、流挂、气泡 | 2 | TC 技术 | 贺松 | OP 生产 | 王乐 | 履带板有气泡 | Done | 返工 | 程筱铭 | 2025-03-18 | U6100 | 0 | 8 | 2 | 1339.77 | 15.36 | XQ00011100 | PNTU6100 | 2025-03-18 04:59:09 | 返工合格 |  | 是 | 夏季履带气泡 | 否 | 否
9061 | 2025-03-18 | 夜班 | Line 4 | Bushing热处理 | 销套/BUSHING | 4846673 | 349GD | 24028065Z | L4-PB热处理 | L4-PB热处理 | Found |  | Bushing热处理裂纹 | 4 | TC 技术 | 闫鲲 | OP 生产 | 曹晓宇 | 调试裂纹 | Done | 报废 | 程筱铭 |  | - | [7 empty] | 2025-03-18 07:43:06 | 报废 |  | 否 | - | 是 | 否
9060 | 2025-03-17 | 中班 | Line 5 | 履带装配 | 履带/TRACK | 6081879 | 349NGH | AF074E13 | QG | L5-装配工位 | Found |  | 螺栓脱落 | 1 | FS 采购 | 张建 | QS 质量 | 田鹏伟 | 第37节螺栓断裂 | Done | 返工 | 田鹏伟 | 2025-03-17 | U5810 | 20 | 40 | 1 | 216.09 | 148.8 | XQ00012005 | ASYU5800 | 2025-03-17 23:16:15 | 返工合格已放行 |  | 否 | - | 否 | 是
9059 | 2025-03-17 | 白班 | Line 2 | Link机加工 | 链节/link | 5927472 | 323GX | LEY ND AK | L2-Link机加工 | L2-Link机加工 | Found |  | Link机加工研刀 | 1 | TC 技术 | 陶杰 | OP 生产 | 张齐 | U2330 T11 钻头加工过程中研损；工件加工未完成 | Done | 报废 | 丁浩 |  | - | [7 empty] | 2025-03-18 12:50:53 |  |  | 否 | - | 否 | 否
9058 | 2025-03-17 | 中班 | Line 2 | Link机加工 | 链节/link | 5927471 | 323GX | LEW NDKK | L2-Link机加工 | L2-Link机加工 | Found |  | Link机加工研刀 | 1 | TC 技术 | 陶杰 | OP 生产 | 张齐 | U2330 T11 钻头加工过程中研损；工件加工未完成 | Done | 报废 | 丁浩 |  | - | [7 empty] | 2025-03-18 12:54:12 |  |  | 否 | - | 否 | 否
9056 | 2025-03-17 | 白班 | Line 3 | Link机加工 | 链节/link | 5162629 | 349NGH | NAN RD DF | L3-Link机加工 | L3-Link机加工 | Found |  | Link机加工面装高装偏黑皮 | 2 | TC 技术 | 王奇 | OP 生产 | 王琼 | 3320B180度装高导致PIN BUSHING 孔黑皮，三坐标测不过 | Done | 报废 | 朱栓 |  | - | [7 empty] | 2025-03-17 16:20:50 |  |  | 是 | Link机加工面装高装偏 | 否 | 否
9054 | 2025-03-17 | 白班 | Line 5 | 履带装配 | 履带/TRACK | 6081879 | 349NGH | AF074E12 | 履带FQG发货 | L5-装配工位 | Found |  | 螺栓脱落 | 1 | FS 采购 | 张建 | QS 质量 | 秦天 | FQG排查发现第28节螺栓断裂 | Done | 返工 | 周计超 | 2025-03-17 | U5810 | 90 | 180 | 1 | 216.09 | 669.6 | XQ00012005 | ASYU5800 | 2025-03-17 11:17:07 |  |  | 否 | - | 否 | 是
9053 | 2025-03-17 | 白班 | Line 4 | Bushing热处理 | 销套/BUSHING | 4846673 | 349GD | 24028065Z | L4-PB热处理 | L4-PB热处理 | Found |  | Bushing热处理裂纹 | 6 | TC 技术 | 闫鲲 | OP 生产 | 张超凡 | 工程师调试，头部内径裂纹 | Done | 报废 | 朱栓 |  | - | [7 empty] | 2025-03-17 16:02:43 |  |  | 否 | - | 是 | 否
9052 | 2025-03-17 | 白班 | Line 5 | Pin热处理 | 销子/PIN | 5298461 | 349NonPPR2 | 2415700 | L5-PB热处理 | L5-PB热处理 | Found |  | Pin热处理端面裂纹 | 7 | TC 技术 | 单伟健 | OP 生产 | 蒋海滨 | 工程师调试，端面裂纹 | Done | 报废 | 朱栓 |  | - | [7 empty] | 2025-03-17 16:04:29 |  |  | 否 | - | 是 | 否
9051 | 2025-03-17 | 白班 | Big Roller | 大轮装配 | 密封组件/SEAL GP | 5947785 |  | AF071 | 轮线-压透盖 | 轮线-压透盖 | Found |  | 密封组件表面磕碰划痕 | 1 | TC 技术 | 闻亮 | OP 生产 | 赵维 | 设备故障导致密封组件破损 | Done | 报废 | 朱栓 |  | - | [7 empty] | 2025-03-17 16:06:04 |  |  | 否 | - | 否 | 否
9050 | 2025-03-17 | 白班 | Big Roller | 大轮装配 | 密封组件/SEAL GP | 1765332 | 39 | AF065 | 轮线-压透盖 | 轮线-压透盖 | Found |  | 密封组件表面磕碰划痕 | 3 | TC 技术 | 闻亮 | OP 生产 | 赵维 | 设备故障导致密封组件破损 | Done | 报废 | 朱栓 |  | - | [7 empty] | 2025-03-17 16:05:29 |  |  | 否 | - | 否 | 否
9049 | 2025-03-17 | 白班 | Line 5 | 履带装配 | 履带/TRACK | 6081884 | 349NGH | AF074E09 | QG | L5-装配工位 | Found |  | 螺栓脱落 | 1 | FS 采购 | 张建 | QS 质量 | 程筱铭 | 第42节螺栓断裂 | Done | 返工 | 周计超 | 2025-03-17 | U5810 | 20 | 40 | 1 | 216.09 | 148.8 | XQ00012005 | ASYU5800 | 2025-03-17 11:19:08 |  |  | 否 | - | 否 | 是
9048 | 2025-03-17 | 夜班 | Line 3 | Bushing热处理 | 销套/BUSHING | 3211462 | 329 | 24013741Z | QG | L3-PB热处理 | Found |  | Bushing热处理裂纹 | 46 | OP 生产 | 纪重庆 | QS 质量 | 程筱铭 | 快速磁粉检测4件发现1件端面显示，抽检24件发现6件端面显示，共计待处理926件，100%MT后发现46件端面显示 | Done | 返工 | 秦天 | 2025-03-21 | U3610 | 0 | 18 | 9 | 96.52 | 34.56 | XQ00013023 | HTMU3610 | 2025-03-20 05:07:19 |  |  | 否 | - | 否 | 否
9047 | 2025-03-15 | 中班 | Line 5 | Bushing热处理 | 销套/BUSHING | 2273029 | 349 | 24026742Z | L5-PB热处理 | L5-PB热处理 | Found |  | Bushing淬火印记不合格 | 3 | TC 技术 | 单伟健 | OP 生产 | 蒋海滨 | 换型调试ID尾部无印记 | Done | 返工 | 程筱铭 | 2025-03-18 | U5510 | 10 | 5 | 7 | 145.18 | 33.8 | XQ00013045 | HTMU5510 | 2025-03-17 16:22:03 | 返工合格 |  | 否 | - | 是 | 否
9046 | 2025-03-15 | 中班 | Line 5 | Bushing热处理 | 销套/BUSHING | 2273029 | 349 | 24026742Z | L5-PB热处理 | L5-PB热处理 | Found |  | Bushing淬火印记不合格 | 3 | TC 技术 | 单伟健 | OP 生产 | 蒋海滨 | 换型调试ID头部印记过大 | Done | 报废 | 朱栓 |  | - | [7 empty] | 2025-03-17 16:03:26 | 工程师意见报废 |  | 否 | - | 是 | 否
9045 | 2025-03-15 | 中班 | Line 2 | Link热处理 | 链节/link | 5859088 | 320G | LYR/BS | L2-Link热处理 | L2-Link热处理 | Found |  | Link设备故障导致线圈卡料烧件 | 1 | TC 技术 | 闫鲲 | OP 生产 | 闫瑶 | Link线圈炸裂导致工件打火熔件 | Done | 报废 | 田鹏伟 |  | - | [7 empty] | 2025-03-15 22:10:12 |  |  | 否 | - | 否 | 否
9042 | 2025-03-15 | 白班 | Line 4 | Bushing热处理 | 销套/BUSHING | 4846673 | 349GD | 24028065Z | L4-PB热处理 | L4-PB热处理 | Found |  | Bushing热处理设备故障烧件 | 6 | TC 技术 | 闻亮 | OP 生产 | 曹晓宇 | 回火炉未清空烧件 | Done | 报废 | 朱栓 |  | - | [7 empty] | 2025-03-18 16:56:55 |  |  | 否 | - | 否 | 否
9041 | 2025-03-15 | 白班 | Line 3 | Bushing热处理 | 销套/BUSHING | 3211462 | 329 | 24013741z | L3-PB热处理 | L3-PB热处理 | Found |  | Bushing热处理裂纹 | 2 | TC 技术 | 闫鲲 | OP 生产 | 胡程洋 | 换型调试尾部端面裂纹显示 | Done | 报废 | 朱栓 |  | - | [7 empty] | 2025-03-15 15:55:27 |  |  | 否 | - | 是 | 否
9040 | 2025-03-15 | 白班 | Paint | 履带涂漆工位 | 履带/TRACK | 5266464 | 324NGH | AF074B26.25 | 履带涂漆工位 | 履带涂漆工位 | Found |  | 履带漏喷、流挂、气泡 | 2 | TC 技术 | 董志凤 | OP 生产 | 王乐 | 履带板有气泡 | Done | 返工 | 朱栓 | 2025-03-15 | U6100 | 0 | 60 | 5 | 1339.77 | 115.2 | XQ00011100 | PNTU6100 | 2025-03-15 15:57:24 | 已返工，检测合格 |  | 是 | 夏季履带气泡 | 否 | 否
9039 | 2025-03-15 | 白班 | Roller | 小轮装配 | 密封组件/SEAL GP | 4758467 | 320NG | AF074 | 轮线-压透盖 | 轮线-压透盖 | Found |  | 密封组件表面磕碰划痕 | 3 | TC 技术 | 贺松 | OP 生产 | 杨战波 | 清出机械手掉落的密封组件断裂 | Done | 报废 | 朱栓 |  | - | [7 empty] | 2025-03-15 15:42:47 |  |  | 否 | - | 否 | 否
9038 | 2025-03-15 | 白班 | Roller | 小轮装配 | 密封组件/SEAL GP | 4758458 | 340 | AF074 | 轮线-压透盖 | 轮线-压透盖 | Found |  | 密封组件表面磕碰划痕 | 1 | TC 技术 | 贺松 | OP 生产 | 杨战波 | 清出机械手掉落的密封组件断裂 | Done | 报废 | 朱栓 |  | - | [7 empty] | 2025-03-15 15:43:00 |  |  | 否 | - | 否 | 否
9037 | 2025-03-15 | 白班 | Roller | 小轮装配 | 密封组件/SEAL GP | 2069212 |  | AF074 | 轮线-压透盖 | 轮线-压透盖 | Found |  | 密封组件表面磕碰划痕 | 1 | TC 技术 | 贺松 | OP 生产 | 杨战波 | 清出机械手掉落的密封组件断裂 | Done | 报废 | 朱栓 |  | - | [7 empty] | 2025-03-15 15:43:12 |  |  | 否 | - | 否 | 否
9036 | 2025-03-15 | 白班 | Line 3 | Link机加工 | 链节/link | 5162630 | 349NGH | NLB/AN | L3-Link机加工 | L3-Link机加工 | Found |  | Link机加工主轴垫铁屑孔径超差 | 12 | TC 技术 | 王奇 | OP 生产 | 胡程洋 | PIN孔超上限0.05MM，标准值47.35±0.05mm.疑似主轴垫铁屑 | Done | 报废 | 丁浩 |  | - | [7 empty] | 2025-03-17 07:46:09 |  |  | 是 | 机加工主轴垫铁屑 | 否 | 否
9035 | 2025-03-15 | 白班 | Line 3 | Link机加工 | 链节/link | 5162629 | 349NGH | NAN/RD | L3-Link机加工 | L3-Link机加工 | Found |  | Link机加工主轴垫铁屑孔径超差 | 12 | TC 技术 | 王奇 | OP 生产 | 胡程洋 | PIN孔超上限0.05MM，标准值47.35±0.05mm.疑似主轴垫铁屑 | Done | 报废 | 丁浩 |  | - | [7 empty] | 2025-03-15 15:49:24 |  |  | 是 | 机加工主轴垫铁屑 | 否 | 否
9034 | 2025-03-15 | 白班 | Paint | 履带涂漆工位 | 履带/TRACK | 6344524 | 336GLT | AF074A08.14.15.13.12.11 | 履带涂漆工位 | 履带涂漆工位 | Found |  | 履带漏喷、流挂、气泡 | 6 | TC 技术 | 董志凤 | OP 生产 | 王乐 | 履带板有气泡 | Done | 返工 | 朱栓 | 2025-03-15 | U6100 | 0 | 100 | 5 | 1339.77 | 192 | XQ00011100 | PNTU6100 | 2025-03-15 15:47:59 | 已返工，检测合格 |  | 是 | 夏季履带气泡 | 否 | 否
9033 | 2025-03-15 | 白班 | Paint | 履带涂漆工位 | 履带/TRACK | 6206420 | 320GX | AF073B46.47 | 履带涂漆工位 | 履带涂漆工位 | Found |  | 履带漏喷、流挂、气泡 | 2 | TC 技术 | 董志凤 | OP 生产 | 王乐 | 履带板有气泡 | Done | 返工 | 朱栓 | 2025-03-15 | U6100 | 0 | 20 | 5 | 1339.77 | 38.4 | XQ00011100 | PNTU6100 | 2025-03-15 15:47:20 | 返工合格 |  | 是 | 夏季履带气泡 | 否 | 否
9032 | 2025-03-15 | 白班 | Paint | 履带涂漆工位 | 履带/TRACK | 6104712 | 34 | AF074D13.14.16.18.17.19.20.15 | 履带涂漆工位 | 履带涂漆工位 | Found |  | 履带漏喷、流挂、气泡 | 8 | TC 技术 | 董志凤 | OP 生产 | 王乐 | 履带板有气泡 | Done | 返工 | 朱栓 | 2025-03-15 | U6100 | 0 | 80 | 5 | 1339.77 | 153.6 | XQ00011100 | PNTU6100 | 2025-03-15 15:46:16 | 已返工，检测合格 |  | 是 | 夏季履带气泡 | 否 | 否
9031 | 2025-03-15 | 白班 | Paint | 履带涂漆工位 | 履带/TRACK | 6081884 | 349NGH | AF073E26.23.22.21.20.19.18.16.17 | 履带涂漆工位 | 履带涂漆工位 | Found |  | 履带漏喷、流挂、气泡 | 9 | TC 技术 | 董志凤 | OP 生产 | 王乐 | 履带板有气泡 | Done | 返工 | 朱栓 | 2025-03-15 | U6100 | 0 | 92 | 5 | 1339.77 | 176.64 | XQ00011100 | PNTU6100 | 2025-03-15 15:44:39 | 已返工，检测合格 |  | 是 | 夏季履带气泡 | 否 | 否
9030 | 2025-03-15 | 白班 | Paint | 履带涂漆工位 | 履带/TRACK | 6081884 | 349NGH | AF074E05 | 履带涂漆工位 | 履带涂漆工位 | Found |  | 履带漏喷、流挂、气泡 | 1 | TC 技术 | 董志凤 | OP 生产 | 王乐 | 履带板有气泡 | Done | 返工 | 朱栓 | 2025-03-15 | U6100 | 0 | 8 | 2 | 1339.77 | 15.36 | XQ00011100 | PNTU6100 | 2025-03-15 15:43:29 | 返工合格 |  | 是 | 夏季履带气泡 | 否 | 否
9029 | 2025-03-15 | 夜班 | Paint | 履带涂漆工位 | 履带/TRACK | 6104712 | 34 | AE073D44,D45 | 履带涂漆工位 | 履带涂漆工位 | Found |  | 履带漏喷、流挂、气泡 | 2 | TC 技术 | 贺松 | OP 生产 | 马俊 | 履带下件履带板有气泡 | Done | 返工 | 程筱铭 | 2025-03-15 | U6100 | 0 | 10 | 6 | 1339.77 | 19.2 | XQ00011100 | PNTU6100 | 2025-03-15 07:13:20 | OK |  | 是 | 夏季履带气泡 | 否 | 否
9028 | 2025-03-15 | 夜班 | Paint | 履带涂漆工位 | 履带/TRACK | 6081884 | 349NGH | AF074E01,03 | 履带涂漆工位 | 履带涂漆工位 | Found |  | 履带漏喷、流挂、气泡 | 2 | TC 技术 | 贺松 | OP 生产 | 马俊 | 履带下件履带板上有气泡 | Done | 返工 | 程筱铭 | 2025-03-15 | U6100 | 0 | 10 | 7 | 1339.77 | 19.2 | XQ00011100 | PNTU6100 | 2025-03-15 07:14:17 | OK |  | 是 | 夏季履带气泡 | 否 | 否
9021 | 2025-03-14 | 白班 | Line 4 | Bushing热处理 | 销套/BUSHING | 4846673 | 349GD | 24028065Z | L4-PB热处理 | L4-PB热处理 | Found |  | Bushing热处理裂纹 | 4 | TC 技术 | 闫鲲 | OP 生产 | 曹晓宇 | 调试裂纹 | Done | 报废 | 朱栓 |  | - | [7 empty] | 2025-03-14 13:23:08 |  |  | 否 | - | 是 | 否
9020 | 2025-03-14 | 中班 | Line 2 | 履带装配 | 履带/TRACK | 6120853 | 323GX履 | AF072B65/B68/B69/B70/B71/B72/B73/B74/B75/B76/B61/B62/B63/B77/B78 | L2-装配工位 | L2-装配工位 | Found |  | link尺寸/位置度超差 | 15 | FS 采购 | 张建 | OP 生产 | 马振中 | LINK5927471(LEX/AK)销子孔有黑皮 | Done | 返工 | 周计超 | 2025-03-14 | U1810 | 30 | 120 | 1 | 285.4 | 373.2 | XQ00012001 | ASYU1800 | 2025-03-14 17:48:35 | 返修一条，其余履带工程师放行 |  | 否 | Link机加工面装高装偏 | 否 | 否
9019 | 2025-03-14 | 夜班 | Line 2 | Link热处理 | 链节/link | 5859088-F |  | LYF/IE | L2-Link热处理 | L2-Link热处理 | Found |  | Link热处理设备故障导致加热Pad面 | 1 | TC 技术 | 闻亮 | OP 生产 | 朱玉刚 | 上反导致加热PAD面 | Done | 报废 | 程筱铭 |  | - | [7 empty] | 2025-03-14 07:22:24 | 报废 |  | 否 | - | 否 | 否
9018 | 2025-03-14 | 夜班 | Line 4 | Link机加工 | 链节/link | 6104679 | 340机加 | DF AO NLD | L4-Link机加工 | L4-Link机加工 | Found |  | Link机加工研刀 | 2 | TC 技术 | 陶杰 | OP 生产 | 徐骜 | 4350 钻头研刀，加工未完成，加工44对，理论寿命72对 | Done | 报废 | 程筱铭 |  | - | [7 empty] | 2025-03-14 07:33:16 | 报废 |  | 否 | - | 否 | 否
9017 | 2025-03-13 | 中班 | Line 5 | Link机加工 | 链节/link | 5756894 | 320Clamp | LBW/SK | L5-Link机加工 | L5-Link机加工 | Found |  | Link机加工主轴垫铁屑孔径超差 | 4 | TC 技术 | 陶杰 | OP 生产 | 马荧 | 刀柄垫铁屑。导致PIN孔超上限0.08mm，（理论值为56.76±0.05mm）实际为56.89mm，bushing孔超上限0.04mm（理论值为58.45±0.05mm）实际为58.54mm。 | Done | 报废 | 田鹏伟 |  | - | [7 empty] | 2025-03-13 21:49:00 | 工程师意见报废 |  | 是 | 机加工主轴垫铁屑 | 否 | 否
9016 | 2025-03-13 | 中班 | Line 5 | Link机加工 | 链节/link | 5756893 | 320Clamp | LBY/SX | L5-Link机加工 | L5-Link机加工 | Found |  | Link机加工主轴垫铁屑孔径超差 | 4 | TC 技术 | 陶杰 | OP 生产 | 马荧 | 刀柄垫铁屑。导致PIN孔超上限0.08mm，（理论值为56.76±0.05mm）实际为56.89mm，bushing孔超上限0.04mm（理论值为58.45±0.05mm）实际为58.54mm。 | Done | 报废 | 田鹏伟 |  | - | [7 empty] | 2025-03-13 21:49:26 | 工程师意见报废 |  | 是 | 机加工主轴垫铁屑 | 否 | 否
9015 | 2025-03-13 | 白班 | Line 2 | Link热处理 | 链节/link | 5859087-F |  | LYE IE | QG | L2-Link热处理 | Found |  | Link毛坯锻造叠层 | 1 | FS 采购 | 张建 | QS 质量 | 秦天 | 原材料缺陷3.6mm | Done | 报废 | 秦天 |  | - | [7 empty] | 2025-03-13 13:05:26 |  |  | 否 | - | 否 | 否
9014 | 2025-03-13 | 白班 | Line 2 | 履带装配 | 履带/TRACK | 3593121 | 320 | AF072B29 | L2-装配工位 | L2-装配工位 | Found |  | 无密封圈 | 1 | TC 技术 | 宋欣隆 | OP 生产 | 李忠山 | 第47节右侧未安装密封圈 | Done | 返工 | 周计超 | 2025-03-13 | U2810 | 60 | 120 | 1 | 490.68 | 721.2 | XQ00012002 | ASYU2800 | 2025-03-13 13:02:59 |  |  | 否 | - | 否 | 否
9012 | 2025-03-12 | 白班 | Line 2 | Pin热处理 | 销子/PIN | 5859085 | 320GX | 2416213 | L2-PB热处理 | L2-PB热处理 | Found |  | Pin表面有打火印记 | 1 | TC 技术 | 闻亮 | OP 生产 | 闵凡可 | 导轨同步轮故障导致工件烧化 | Done | 报废 | 朱栓 |  | - | [7 empty] | 2025-03-12 15:43:34 |  |  | 否 | - | 否 | 否
9008 | 2025-03-12 | 夜班 | Line 3 | Link机加工 | 链节/link | 5586929 | 349NGH | LAC/XA | L3-Link机加工 | L3-Link机加工 | Found |  | Link机加工孔倒角不合格 | 1 | TC 技术 | 王奇 | OP 生产 | 王琼 | 3330机械手装偏，压板未压到位，BUSHING孔倒角过大 | Done | 报废 | 程筱铭 |  | - | [7 empty] | 2025-03-12 07:42:37 | 报废 |  | 是 | Link机加工面装高装偏 | 否 | 否
9007 | 2025-03-12 | 夜班 | Roller | 小轮装配 | 密封组件/SEAL GP | 4758458 | 340 | AF071 | 轮线-压透盖 | 轮线-压透盖 | Found |  | 密封组件表面磕碰划痕 | 3 | TC 技术 | 贺松 | OP 生产 | 刘嘉琦 | 清出机械手掉落 磕碰 | Done | 报废 | 程筱铭 |  | - | [7 empty] | 2025-03-12 09:02:56 | 报废 |  | 否 | - | 否 | 否
9005 | 2025-03-11 | 白班 | Line 5 | Pin热处理 | 销子/PIN | 5298461 | 349PRE | 2415700 | L5-PB热处理 | L5-PB热处理 | Found |  | Pin热处理端面裂纹 | 8 | TC 技术 | 单伟健 | OP 生产 | 魏中建 | 工程师调试裂纹 | Done | 报废 | 秦天 |  | - | [7 empty] | 2025-03-11 14:42:13 |  |  | 否 | - | 是 | 否
9004 | 2025-03-10 | 中班 | Line 5 | Pin热处理 | 销子/PIN | 5298461 | 349NonPPR2 | 2415700 | L5-PB热处理 | L5-PB热处理 | Found |  | Pin热处理烧件 | 6 | TC 技术 | 闻亮 | OP 生产 | 蒋海滨 | 压轮故障导致工件烧件 | Done | 报废 | 朱栓 |  | - | [7 empty] | 2025-03-11 21:54:14 | 返工后，有裂纹显示，工程师意见报废 |  | 否 | - | 否 | 否
9002 | 2025-03-10 | 白班 | Line 1 | Link热处理 | 链节/link | 5279165` | 374NGH | UNL/RU | L1-Link热处理 | L1-Link热处理 | Found |  | Link设备故障导致线圈卡料烧件 | 3 | TC 技术 | 闻亮 | OP 生产 | 白雨鑫 | A线快速输送链传动链脱落，线圈卡料烧件 | Done | 返工 | 周计超 | 2025-03-10 | U1210 | 3 | 3 | 10 | 384.87 | 24.99 | XQ00013001 | MACU1210 | 2025-03-10 15:52:08 | 返工合格已放行使用. |  | 否 | - | 否 | 否
9001 | 2025-03-10 | 白班 | Line 3 | Bushing热处理 | 销套/BUSHING | 3211462 | 329 | 24013741z | L3-PB热处理 | L3-PB热处理 | Found |  | Bushing淬火印记不合格 | 8 | TC 技术 | 闫鲲 | OP 生产 | 张博 | 尾部端面无印记 | Done | 返工 | 秦天 | 2025-03-13 | U3510 | 5 | 10 | 14 | 209.79 | 36.7 | XQ00013043 | HTMU3510 | 2025-03-10 15:53:02 |  |  | 否 | - | 是 | 否
9000 | 2025-03-10 | 夜班 | Roller | 小轮装配 | 密封组件/SEAL GP | 4758467 | 320NG | AF069 | 轮线-压透盖 | 轮线-压透盖 | Found |  | 密封组件表面磕碰划痕 | 1 | TC 技术 | 贺松 | OP 生产 | 刘嘉琦 | 机械手抓料卡料断裂 | Done | 报废 | 程筱铭 |  | - | [7 empty] | 2025-03-11 02:54:47 | 报废 |  | 否 | - | 否 | 否
8999 | 2025-03-10 | 夜班 | Line 4 | Link机加工 | 链节/link | 6104680 | 340机加 | NOO DF LE | L4-Link机加工 | L4-Link机加工 | Found |  | Link机加工主轴垫铁屑孔径超差 | 4 | TC 技术 | 王奇 | OP 生产 | 徐骜 | 4360 疑似主轴垫铁屑，PIN孔超上限10丝 | Done | 报废 | 朱栓 |  | - | [7 empty] | 2025-03-10 11:58:57 |  |  | 是 | 机加工主轴垫铁屑 | 否 | 否
8998 | 2025-03-10 | 夜班 | Line 4 | Link机加工 | 链节/link | 6104679 | 340机加 | DF AO NLD | L4-Link机加工 | L4-Link机加工 | Found |  | Link机加工主轴垫铁屑孔径超差 | 4 | TC 技术 | 王奇 | OP 生产 | 徐骜 | 4360 疑似主轴垫铁屑，PIN孔超上限10丝 | Done | 报废 | 朱栓 |  | - | [7 empty] | 2025-03-10 11:59:09 |  |  | 是 | 机加工主轴垫铁屑 | 否 | 否
8997 | 2025-03-10 | 夜班 | Roller | 小轮装配 | 密封组件/SEAL GP | 4758458 | 340 | AF069 | 轮线-压透盖 | 轮线-压透盖 | Found |  | 密封组件表面磕碰划痕 | 2 | TC 技术 | 贺松 | OP 生产 | 刘嘉琦 | 清出机械手掉落的密封组件磕碰断裂 | Done | 报废 | 程筱铭 |  | - | [7 empty] | 2025-03-11 02:55:39 | 报废 |  | 否 | - | 否 | 否
8996 | 2025-03-08 | 白班 | Line 3 | Pin热处理 | 销子/PIN | 6Y0851 | 329 | 2416220 | L3-PB热处理 | L3-PB热处理 | Found |  | Pin热处理表面划痕 | 12 | TC 技术 | 闫鲲 | OP 生产 | 胡程洋 | 换型表面划痕严重调试 | Done | 报废 | 程筱铭 |  | - | [7 empty] | 2025-03-11 02:55:57 | 报废 |  | 否 | - | 是 | 否
8995 | 2025-03-08 | 中班 | Line 4 | Bushing热处理 | 销套/BUSHING | 6104677 | 340 | 24027617Z | L4-PB热处理 | L4-PB热处理 | Found |  | Bushing热处理裂纹 | 13 | TC 技术 | 闫鲲 | OP 生产 | 曹晓宇 | ID线圈调试裂纹 | Done | 报废 | 程筱铭 |  | - | [7 empty] | 2025-03-08 14:33:06 | 报废 |  | 否 | - | 是 | 否
8994 | 2025-03-08 | 夜班 | Line 5 | Link Mazak | 链节/link | 5162929 | 349NGH | NRD/RD/DF | L5-Mazak工位 | L5-Mazak工位 | Found |  | Link Pinboss厚度不合格 | 1 | TC 技术 | 王奇 | OP 生产 | 赵华灿 | 压板松动导致工件pinboss面有台阶 | Done | 报废 | 周计超 |  | - | [7 empty] | 2025-03-08 11:58:34 | 等待返工 |  | 否 | - | 否 | 否
8993 | 2025-03-07 | 白班 | Line 1 | Link热处理 | 链节/link | 5424526 | 390NGH | ULU/AR | L1-Link热处理 | L1-Link热处理 | Found |  | Link线圈卡料烧件 | 1 | TC 技术 | 闫鲲 | OP 生产 | 白雨鑫 | Link线圈卡料烧件 | Done | 报废 | 程筱铭 |  | - | [7 empty] | 2025-03-07 16:35:28 | 报废 |  | 否 | - | 否 | 否
8992 | 2025-03-07 | 白班 | Line 4 | Bushing热处理 | 销套/BUSHING | 6104677 | 340 | 24027617Z | QG | L4-PB热处理 | Found |  | Bushing热处理裂纹 | 1 | TC 技术 | 闫鲲 | QS 质量 | 朱栓 | 换型磁粉探伤12件，1件端面环形裂纹显示 | Done | 报废 | 朱栓 |  | - | [7 empty] | 2025-03-07 15:52:49 |  |  | 否 | - | 否 | 否
8991 | 2025-03-07 | 白班 | Line 1 | Link热处理 | 链节/link | 5424527 | 390NGH | ULM/AK | L1-Link热处理 | L1-Link热处理 | Found |  | Link线圈卡料烧件 | 1 | TC 技术 | 闻亮 | OP 生产 | 白雨鑫 | 淬火室卡料烧件 | Done | 报废 | 朱栓 |  | - | [7 empty] | 2025-03-07 15:49:56 |  |  | 否 | - | 否 | 否
8990 | 2025-03-07 | 白班 | Line 4 | Bushing热处理 | 销套/BUSHING | 6104677 | 340 | 24027617Z | L4-PB热处理 | L4-PB热处理 | Found |  | Bushing热处理裂纹 | 2 | TC 技术 | 闫鲲 | OP 生产 | 曹晓宇 | 换型调试裂纹 | Done | 报废 | 朱栓 |  | - | [7 empty] | 2025-03-07 15:50:10 |  |  | 否 | - | 是 | 否
8989 | 2025-03-07 | 白班 | Line 4 | Bushing热处理 | 销套/BUSHING | 3211463 | 336 | 24026742Z | QG | L4-PB热处理 | Found |  | Bushing热处理裂纹 | 1 | TC 技术 | 闫鲲 | QS 质量 | 朱栓 | 换型磁粉探伤检测12件，1件内径裂纹显示 | Done | 报废 | 朱栓 |  | - | [7 empty] | 2025-03-07 11:48:14 |  |  | 否 | - | 否 | 否
8988 | 2025-03-07 | 白班 | Line 4 | Link机加工 | 链节/link | 6104679 | 340机加 | LJW SJ ND | L4-Link机加工 | L4-Link机加工 | Found |  | Link机加工研刀 | 1 | TC 技术 | 陶杰 | OP 生产 | 马海涛 | U4320钻头加工56对研刀，未加工完全， | Done | 报废 | 朱栓 |  | - | [7 empty] | 2025-03-07 15:50:33 |  |  | 否 | - | 否 | 否
8986 | 2025-03-07 | 夜班 | Line 3 | Link机加工 | 链节/link | 5266460-M | 324NGH | LBR/SH | L3-Link机加工 | L3-Link机加工 | Found |  | Link机加工崩刃尺寸超差 | 8 | TC 技术 | 陶杰 | OP 生产 | 王琼 | 3350T3尺寸超差，bushing孔超上限0.12MM, | Done | 报废 | 周计超 |  | - | [7 empty] | 2025-03-07 07:12:56 |  |  | 否 | - | 否 | 否
8985 | 2025-03-07 | 夜班 | Line 3 | Link机加工 | 链节/link | 5266459-M | 324NGH | LBX/SF | L3-Link机加工 | L3-Link机加工 | Found |  | Link机加工崩刃尺寸超差 | 8 | TC 技术 | 陶杰 | OP 生产 | 王琼 | 3350T3尺寸超差，bushing孔超上限0.12MM, | Done | 报废 | 周计超 |  | - | [7 empty] | 2025-03-07 07:12:36 |  |  | 否 | - | 否 | 否
8984 | 2025-03-06 | 白班 | Roller | 小轮装配 | 密封组件/SEAL GP | 4758467 | 320NG | 2024-12-02 | 轮线-压透盖 | 轮线-压透盖 | Found |  | 密封组件表面磕碰划痕 | 1 | TC 技术 | 贺松 | OP 生产 | 杨战波 | 机械手抓料卡料 断裂 | Done | 报废 | 程筱铭 |  | - | [7 empty] | 2025-03-06 14:47:18 | 报废 |  | 否 | - | 否 | 否
8983 | 2025-03-06 | 夜班 | Line 3 | Link热处理 | 链节/link | 6106262-HT |  | NMK UL | QG | L3-Link热处理 | Found |  | Link热处理裂纹 | 72 | TC 技术 | 闫鲲 | QS 质量 | 秦天 | QG6.00快检发现3线Link生产6106262（NMK/UL)链节靠近Pin孔窗口圆弧处有显示，金相结果为淬火裂纹，深度2.6mm。共计待处理1440件，按工程师要求100%磁粉探伤共计发现72件显示。BIQ：8983 | Done | 返工 | 程筱铭 | 2025-03-26 | U3210 | 0 | 45 | 7 | 331.86 | 86.4 | XQ00013003 | HTMU3200 | 2025-03-07 11:42:20 | 抽检10件MT合格 |  | 否 | - | 否 | 否
8982 | 2025-03-06 |  | Roller | 小轮装配 | 密封组件/SEAL GP | 2069212 |  | 2025-01-14 | 轮线-压透盖 | 轮线-压透盖 | Found |  | 密封组件表面磕碰划痕 | 1 | QS 质量 | 仇瑞 | OP 生产 | 刘嘉琦 | 密封组件机加工有车痕，表面缺肉 | Done | 报废 | 程筱铭 |  | - | [7 empty] | 2025-03-06 11:54:08 | 报废 |  | 否 | - | 否 | 否
8981 | 2025-03-05 | 中班 | Line 4 | Bushing热处理 | 销套/BUSHING | 6206848 | 336G | 24029832 | L4-PB热处理 | L4-PB热处理 | Found |  | Bushing热处理加热未完成 | 8 | TC 技术 | 闻亮 | OP 生产 | 胡永光 | 安全罩检测信号故障报警2次，OD ID加热一般未完成 | Done | 返工 | 朱栓 | 2025-03-17 | U4510 | 10 | 10 | 15 | 166.88 | 47 | XQ00013044 | HTMU4510 | 2025-03-06 00:15:53 | 已返工，工程师意见装配自用 |  | 否 | - | 否 | 否
8980 | 2025-03-05 | 中班 | Line 2 | Pin热处理 | 销子/PIN | 5859085 | 320GX | 2415698 | L2-PB热处理 | L2-PB热处理 | Found |  | Pin热处理糊圈 | 4 | TC 技术 | 闻亮 | OP 生产 | 刘洋赫 | 左压轮跑件，工件表面糊圈。维修调整试机件 | Done | 返工 | 丁浩 | 2025-03-08 | U2610 | 5 | 5 | 5 | 111.85 | 18.7 | XQ00013022 | HTMU2610 | 2025-03-06 00:15:31 |  |  | 否 | - | 是 | 否
8979 | 2025-03-05 | 中班 | Line 2 | Link机加工 | 链节/link | 5927472 | 323GX | LZE/ZF | L2-Link机加工 | L2-Link机加工 | Found |  | Link机加工夹具故障尺寸超差 | 3 | TC 技术 | 陶杰 | OP 生产 | 宗严严 | 2350 A0 右侧夹具背面压紧螺钉断掉，导致工件PIN孔位置度超差0.446MM,Bushing孔位置度超差0.518MM,沉孔深度超差1.081MM(沉孔面右黑皮) | Done | 报废 | 丁浩 |  | - | [7 empty] | 2025-03-06 00:14:55 |  |  | 否 | - | 否 | 否
8978 | 2025-03-05 | 中班 | Line 2 | Pin热处理 | 销子/PIN | 5859085 | 320G | 2415698 | QG | L2-PB热处理 | Found |  | Pin热处理糊圈 | 70 | TC 技术 | 闻亮 | QS 质量 | 丁浩 | 因销子跑件，第一根第二根表面糊圈，硬度实测52.2-52.8HRC，标准55-62HRC | Done | 返工 | 丁浩 | 2025-03-08 | U2610 | 25 | 22 | 20 | 111.85 | 87.86 | XQ00013022 | HTMU2610 | 2025-03-05 21:16:36 |  |  | 否 | - | 否 | 否
8977 | 2025-03-05 | 中班 | Line 2 | 履带装配 | 履带/TRACK | 5266464 | 324NGH | AF064B56 | L2-装配工位 | L2-装配工位 | Found |  | 履带节数错误 | 1 | TC 技术 | 贺松 | OP 生产 | 赵彭城 | 销套计数错误.主销套错压到倒数第二节 | Done | 返工 | 丁浩 | 2025-03-06 | U3810 | 60 | 120 | 5 | 249.79 | 475.2 | XQ00012003 | ASYU3800 | 2025-03-05 21:17:04 |  |  | 否 | - | 否 | 否
8976 | 2025-03-05 | 白班 | Line 2 | Pin热处理 | 销子/PIN | 3408908 | 324 | 2415697 | QG | L2-PB热处理 | Found |  | Pin芯部硬度不合格 | 1 | TC 技术 | 闫鲲 | QS 质量 | 程筱铭 | B2芯部硬度低下线，实测25.8/26.4HRC | Done | 报废 | 程筱铭 |  | - | [7 empty] | 2025-03-05 15:27:52 | 质量追溯两件合格，工程师意见物料放行使用 |  | 否 | - | 否 | 否
8975 | 2025-03-05 | 白班 | Line 2 | 履带装配 | 履带/TRACK | 5266464 | 323GX履 | AF055B13 | 履带FQG发货 | 外部供应商 | Found |  | 螺栓脱落 | 1 | FS 采购 | 张建 | QS 质量 | 刘伟伟 | 5266464AF055B13第40节螺栓断裂一个,螺栓零件号6Y0846，批次号:25018218A,供应商:奥达科 | Done | 返工 | 刘伟伟 | 2025-03-04 | U2310 | 0 | 30 | 3 | 110.64 | 56.4 | XQ00010002 | MACU2300 | 2025-03-04 12:08:49 | OK |  | 否 | - | 否 | 否
8974 | 2025-03-05 | 夜班 | Line 4 | Bushing热处理 | 销套/BUSHING | 6104677 | 340 | 24027617Z | L4-PB热处理 | L4-PB热处理 | Found |  | Bushing热处理线圈打火 | 1 | TC 技术 | 闫鲲 | OP 生产 | 张超凡 | BUSHING 内径打火 | Done | 报废 | 周计超 |  | - | [7 empty] | 2025-03-05 07:10:59 |  |  | 否 | - | 否 | 否
8972 | 2025-03-04 | 中班 | Line 3 | Link机加工 | 链节/link | 5162629 | 349NGH | NRO/RD | L3-Link机加工 | L3-Link机加工 | Found |  | Link机加工研刀 | 1 | TC 技术 | 陶杰 | OP 生产 | 胡程洋 | 3330T1加工20对研刀 | Done | 报废 | 程筱铭 |  | - | [7 empty] | 2025-03-05 15:11:17 | 报废 |  | 否 | - | 否 | 否
8971 | 2025-03-04 | 白班 | Line 1 | 履带装配 | 链条/LINKAS | 6299046-S | 330GLT | AF063A38 | L1-装配工位 | L1-装配工位 | Found |  | GO-NO-GO下不去 | 1 | TC 技术 | 宋欣隆 | OP 生产 | 虞砚文 | 主销套尾节检具下不去，突出量合格 | Done | 返工 | 程筱铭 | 2025-03-04 | U1810 | 10 | 10 | 2 | 295.53 | 68.1 | XQ00012001 | ASYU1800 | 2025-03-04 14:16:52 | 返工后工程师现场判定放行，已更换注意签正常流转 |  | 否 | - | 否 | 否
8968 | 2025-03-04 | 白班 | Line 4 | Pin热处理 | 销子/PIN | 6071448 | 340 | 2416218 | L4-PB热处理 | L4-PB热处理 | Found |  | Pin热处理设备故障烧件 | 2 | TC 技术 | 闻亮 | OP 生产 | 曹晓宇 | 压轮故障工件烧件变形 | Done | 报废 | 程筱铭 |  | - | [7 empty] | 2025-03-04 13:59:37 |  |  | 否 | - | 否 | 否
8967 | 2025-03-04 | 夜班 | Line 5 | Link机加工 | 链节/link | 5915692 | 313GX | ND/KL/LPB | L5-Link机加工 | L5-Link机加工 | Found |  | Link螺栓孔未拉槽 | 1 | FS 采购 | 张建 | OP 生产 | 魏倩 | 螺栓孔未拉槽，螺栓孔未钻通 | Done | 报废 | 程筱铭 |  | - | [7 empty] | 2025-03-04 07:38:10 | 报废 |  | 否 | - | 否 | 否
8966 | 2025-03-03 | 白班 | Line 2 | Link机加工 | 链节/link | 5266459-M | 324NGH | LBX/SF/ND | L2-Link机加工 | L2-Link机加工 | Found |  | Link机加工面装高装偏黑皮 | 1 | TC 技术 | 王奇 | OP 生产 | 杨前进 | 装配发现LINK沉孔局部黑皮，pin孔偏。排查设备未发现异常。 | Done | 报废 | 朱栓 |  | - | [7 empty] | 2025-03-03 17:23:16 |  |  | 是 | Link机加工面装高装偏 | 否 | 否
8965 | 2025-03-03 | 白班 | Line 5 | Pin热处理 | 销子/PIN | 5298461 | 349PRE | 2415700 | L5-PB热处理 | L5-PB热处理 | Found |  | Pin热处理端面裂纹 | 12 | TC 技术 | 单伟健 | OP 生产 | 魏中建 | 工程师调试裂纹 | Done | 报废 | 程筱铭 |  | - | [7 empty] | 2025-03-03 14:20:10 | 报废 |  | 否 | - | 是 | 否